## MOVIMIENTO DE TIERRAS
CÓDIGO | ENSAYO | OBSERVACIONES | NORMA O PROCEDIMIENTO | NORMATIVA |  | PROYETO |  | VALORACION PLAN AUTOCONTROL |  |  | OBSERVACIONES
|  |  |  | ENSAYOS |  | Ud | MEDICION | Nº ENSAYOS | PRECIO UNITARIO | IMPORTE
|  |  |  | Nº | TAMAÑO LOTE
CAPÍTULO I: MOVIMIENTO DE TIERRAS
1.- CARACTERIZACIÓN DEL TERRENO NATURAL SUBYACENTE
1.1.- Identificación del terreno natural subyacente
OLA003 | Análisis granulométrico de suelos | * | UNE 103101 | 1 | 500 | T4m |  | 0 |  | 0 | Al menos 1 ensayo por estrato en profundidad no inferior a 2m
OLA008 OLA009 | Límites de Atterberg |  | UNE 103103 UNE 103104 | 1 | 500 | T4m |  | 0 |  | 0
OLA007 | Humedad mediante secado en estufa |  | UNE 103300 | 1 | 500 | T4m |  | 0 |  | 0
OLA015 | Contenido de sales solubles en suelos |  | NLT-114 | 1 | 500 | T4m |  | 0 |  | 0
OLA014 | Contenido de materia orgánica en suelos |  | UNE 103204 | 1 | 500 | T4m |  | 0 |  | 0
OLA041 | Ensayo de hinchamiento libre en edómetro |  | UNE 103601 | 1 | 500 | T4m |  | 0 |  | 0
OLA004 | Determinación en laboratorio del Índice C.B.R. de un suelo |  | UNE 103502 | 1 | 500 | T4m |  | 0 |  | 0
OLA006 | Ensayo de compactación. Próctor normal |  | UNE 103500 | 1 | 500 | T4m |  | 0 |  | 0
OLA039 | Ensayo de colpaso en suelos | * | NLT-254 | 1 | 500 | T4m |  | 0 |  | 0 | Para suelos tolerables y/o si el contenido en yeso > 2%. También en suelos susceptibles de colapso (monogranulares, etc)
OLA017 | Contenido de yeso en suelos | * | NLT-115 | 1 | 500 | T4m |  | 0 |  | 0 | Si sales solubles >1%
OLA042 | Presión de hinchamiento de un suelo en edómetro | * | UNE 103602 | 1 | 500 | T4m |  | 0 |  | 0 | En el caso de hinchamiento libre en edómetro > 3%
1.2.- Compactación
OLA011 | Densidad y humedad "in situ" |  | UNE 103900 | 5 | 5000 | m2 |  | 0 |  | 0
1.3.- Comprobación en desmontes
OLA042 | Presión de hinchamiento de un suelo en edómetro | * | UNE 103602 | [7 empty] | A juicio de Dirección de Obra para verificación, en su caso, de otras características geotécnicas del proyecto
OLA045 | Ensayo de corte directo en suelos (sin consolidar y sin drenaje) |  | UNE 103401
2.- ESTABILIZACIÓN DE SUELOS CON CAL O CEMENTO
2.1.- Control de procedencia de los materiales
2.1.1.- Cal
000 | Se exigirá etiqueta de marcado CE y Declaración de Prestaciones |  |  | 1 | Procedencia | Procedencia |  | 0 |  | 0
OLB024 OLB025 | Análisis químico de la cal (MgO, CaO, CO2 ) |  | UNE-EN 459-2 | 1 | Tipo / Mes / 200Tm | Tipo / Mes / Tm |  | 0 |  | 0
OLB020 | Contenido de cal útil como Ca (OH)2 |  | UNE-EN 459-2 | 1 | Tipo / Mes / 200Tm | Tipo / Mes / Tm |  | 0 |  | 0
OLB018 | Tamaño de partícula |  | UNE-EN 459-2 | 1 | Tipo / Mes / 200Tm | Tipo / Mes / Tm |  | 0 |  | 0
2.1.2.- Cemento
000 | Se exigirá etiqueta de marcado CE y Declaración de Prestaciones (solo en el caso de cementos sujetos al marcado CE) |  | RC-16. Anejo I | 1 | Procedencia | Procedencia |  | 0
OLB002 | Resistencias mecánicas | * | UNE-EN 196-1 | 1 | Tipo / Mes / 200Tm | Tipo / Mes / Tm |  | 0 |  | 0 | *En el caso de cementos en posesión del marcado CE y/o sello de calidad se podrá eximir, a juicio del Director de Obra, de la realización de los ensayos ** Para cementos resistentes a los sulfatos y al agua de mar ***Para cementos puzolánicos
OLB005 | Pérdida por calcinación de cementos |  | UNE-EN 196-2 |  | Tipo / Mes / 200Tm | Tipo / Mes / Tm |  | 0 |  | 0
OLB010 | Determinación cuantitativa de los componentes del cemento | * ** | UNE 80216 |  | Tipo / Mes / 200Tm | Tipo / Mes / Tm |  | 0 |  | 0
OLB009 | Ensayo de puzolanicidad | * *** | UNE-EN 196-5 |  | Tipo / Mes / 200Tm | Tipo / Mes / Tm |  | 0 |  | 0
OLB007 | Contenido de sulfatos | * | UNE-EN 196-2 |  | Tipo / Mes / 200Tm | Tipo / Mes / Tm |  | 0 |  | 0
OLB006 | Contenido de cloruros |  | UNE-EN 196-2 |  | Tipo / Mes / 200Tm | Tipo / Mes / Tm |  | 0 |  | 0
OLB008 | Residuo insoluble en ácido clorhídrico y carbonato de sodio |  | UNE-EN 196-2 |  | Tipo / Mes / 200Tm | Tipo / Mes / Tm |  | 0 |  | 0
OLB004 | Estabilidad en volumen en cementos |  | UNE-EN 196-3 | 1 | Tipo / Mes / 200Tm | Tipo / Mes / Tm |  | 0 |  | 0
OLB003 | Tiempo de fraguado en cementos |  | UNE-EN 196-3 | 1 | Tipo / Mes / 200Tm | Tipo / Mes / Tm |  | 0 |  | 0
2.1.3. - Suelo. Control de procedencia
2.1.3.1.- Estabilización para la formación de explanadas
OLA003 | Análisis granulométrico de suelos | * | UNE 103101 | 4 | Procedencia | Ud | 1 | 4 |  | 0 | * Se ensayará una muestra más por cada 5.000 m3 o fracción, de exceso sobre 20.000 m3 de suelo. ** Muestra remoldeada ensayo Próctor normal
OLA008 OLA009 | Límites de Atterberg |  | UNE 103103 UNE 103104 | 4 | Procedencia | Ud | 1 | 4 |  | 0
OLA014 | Contenido de materia orgánica en suelos |  | UNE 103204 | 4 | Procedencia | Ud | 1 | 4 |  | 0
OLA016 | Contenido de sulfatos solubles en suelos |  | UNE 103201 | 4 | Procedencia | Ud | 1 | 4 |  | 0
OLD052 | Contenido de carbonatos | * | UNE 103200 | 4 | Procedencia | Ud | 1 | 4 |  | 0
OLA006 | Ensayo de compactación. Próctor normal | * | UNE 103500 | 4 | Procedencia | Ud | 1 | 4 |  | 0
OLA041 | Ensayo de hinchamiento libre en edómetro | * ** | UNE 103601 Apdo. 512.2.4.5 PG-3 | 4 | Procedencia | Ud | 1 | 4 |  | 0
OLA039 | Ensayo de colpaso en suelos | * ** | UNE 103406 Apdo. 512.2.4.6 PG-3 | 4 | Procedencia | Ud | 1 | 4 |  | 0
2.1.3.2.- Estabilización para formación de rellenos tipo terraplén
OLA003 | Análisis granulométrico de suelos |  | UNE 103101 | 1 | 5000 | m3 |  | 0 |  | 0
OLA008 OLA009 | Límites de Atterberg |  | UNE 103103 UNE 103104 | 1 | 5000 | m3 |  | 0 |  | 0
OLA004 | Determinación en laboratorio del Índice C.B.R. de un suelo |  | UNE 103502 | 1 | 10000 | m3 |  | 0 |  | 0
OLA014 | Contenido de materia orgánica en suelos |  | UNE 103204 | 1 | 10000 | m3 |  | 0 |  | 0
OLA015 | Contenido de sales solubles en suelos |  | NLT-114 | 1 | 10000 | m3 |  | 0 |  | 0
OLA017 | Contenido de yeso en suelos | * | NLT-115 |  | 10000 | m3 |  | 0 |  | 0 | Si sales solubles >1%
OLA016 | Contenido de sulfatos solubles en suelos | * | UNE 103201 | 1 | Procedencia | Procedencia |  | 0 |  | 0 | La determinación de los sulfatos solubles se realiza para comprobar si supera el 0,7%
OLD052 | Contenido de carbonatos |  | UNE 103200 | 1 | Procedencia | Procedencia |  | 0 |  | 0
OLA006 | Ensayo de compactación. Próctor normal |  | UNE 103500 | 1 | 10000 | m3 |  | 0 |  | 0
OLA041 | Ensayo de hinchamiento libre en edómetro | * | UNE 103601 | 1 | 10000 | m3 |  | 0 |  | 0 | Muestra remoldeada ensayo Próctor normal
OLA039 | Ensayo de colapso en suelos |  | NLT-254 | 1 | 10000 | m3 |  | 0 |  | 0
2.2.- Control de ejecución
2.2.1.- Suelo
OLA007 | Humedad natural |  | UNE 103300 | 2 | Día | Día |  | 0 |  | 0
OLA035 | Eficacia de disgregación. (Antes de estabilización) |  | UNE-EN 933-1 | 1 | Día | Día |  | 0 |  | 0
2.2.2.- Agua
OLB031 | Determinación del contenido en aceites y grasas en el agua | * | UNE 7235 | 1 | Tipo / Procedencia | Tipo / Procedencia |  | 0 |  | 0 | En el caso de agua procedente de la red de abastecimiento de agua potable, no será necesaria la realización de los ensayos
OLB030 | Determinación de hidratos de carbono en agua |  | UNE 7132 | 1 | Tipo / Procedencia | Tipo / Procedencia |  | 0 |  | 0
OLB029 | Determinación de cloruros en el agua |  | UNE 7178 | 1 | Tipo / Procedencia | Tipo / Procedencia |  | 0 |  | 0
OLB036 | Determinación del contenido total de sulfatos en agua |  | UNE 83956 | 1 | Tipo / Procedencia | Tipo / Procedencia |  | 0 |  | 0
OLB037 | Determinación del contenido total de sustancias disueltas en agua |  | UNE 83957 | 1 | Tipo / Procedencia | Tipo / Procedencia |  | 0 |  | 0
OLB032 | pH del agua |  | UNE 83952 | 1 | Tipo / Procedencia | Tipo / Procedencia |  | 0 |  | 0
2.3.- Dosificación de la mezcla
209 | Fórmula de trabajo para estabilización de suelo con cal | * | Según punto 4 de: Recomendaciones suelo-cal. AOPJA | 1 | Tipo / Suelo | Tipo / Suelo |  | 0 |  | 0 | Con al menos 3 porcentajes distintos de cal o cemento.
210 | Fórmula de trabajo para estabilización de suelo con cemento |  | Apdo. 512.5.1 PG-3 | 1 | Tipo / Suelo | Tipo / Suelo |  | 0 |  | 0
OLA030 | Plazo de trabajabilidad | * | UNE EN 13286-42 | 1 | Tipo / Suelo | Tipo / Suelo |  | 0 |  | 0 | Solo para estabilización de suelo con cemento
2.4.- Control de ejecución (suelo estabilizado con cal ) SEST-1
OLA008 OLA009 | Límites de Atterberg | * | UNE 103103 UNE 103104 | 1 | 20000 | m3 | 1488.3 | 1 |  | 0 | En el caso de suelos plásticos, para formación de rellenos tipo terraplén
OLD061 | pH en suelos | * | UNE-EN ISO 10390 | 1 | 5000 | m3 | 1488.3 | 1 |  | 0 | La determinación se realizará en la parte superior e inferior de la tongada
OLA028 | Contenido en cal del suelo estabilizado | * | Según anejo nº 3 de "Verificación de inicio de unidad de obra: Estabilización de suelo con cal". AOPJA | 1 | 5000 | m3 | 1488.3 | 1 |  | 0
OLA034 OLA032 | Determinación del Índice C.B.R., a 1, 4 y 7 días | * | UNE 103502 UNE-EN 13286-51 Según Recomendaciones suelo-cal AOPJA | 2 | 3500 | m2 | 5954 | 4 |  | 0 | Las probetas se fabricarán según el procedimiento descrito en la UNE-EN 13286-51
OLA005 | Ensayo de compactación. Próctor modificado |  | UNE 103501 | 1 | 10000 | m3 | 1488.3 | 1 |  | 0
OLA041 | Ensayo de hinchamiento libre en edómetro | * | UNE 103601 | 1 | 10000 | m3 | 1488.3 | 1 |  | 0 | Los ensayos de hinchamiento y colapso se realizarán en el caso de que los presente el suelo a estabilizar
OLA039 | Ensayo de colapso en suelos |  | UNE 103406 | 1 | 10000 | m3 | 1488.3 | 1 |  | 0
OLA037 | Expansión volumétrica (Ensayo de hinchamiento acelerado) | * | UNE-EN 13286-49 |  | 10000 | m3 |  | 0 |  | 0 | En el caso de que el suelo presente un contenido en SO3 > 0,7 %.
OLA011 | Densidad y humedad "in situ" | * | UNE 103900 | 7 | 3500 | m2 | 5954 | 14 |  | 0 | 3.500 m2 en explanadas y coronación de terraplén. 5.000 m2 en rellenos de terraplén de < 5 m de altura. 10.000 m2 en rellenos de terraplén de > 5 m de altura
2.5.- Control de ejecución (suelo estabilizado con cemento ) SEST-3
207 | Dosificación de cemento (m2 suelo estabilizado) |  | Apdo. 512.9.2 PG-3 | 2 | Día | Día |  | 0 |  | 0
OLA031 | Resistencia a compresión simple (a 7 días) | * | UNE-EN 13286-41 UNE-EN 13286-51 | 2 | 3500 | m2 | 6042 | 4 |  | 0 | Para suelos tipo S-EST3 Las probetas se fabricarán según el procedimiento descrito en la UNE-EN 13286-51 y con la densidad exigida en obra
OLA004 OLA032 | Determinación del Índice C.B.R., a 7 días | * | UNE 103502 UNE-EN 13286-51 | 2 | Día/500 m/3.500 m2 | Día / m / m2 |  | 0 |  | 0 | Índice C.B.R. para suelos tipo S-EST1 y S-EST2. Las probetas se fabricarán según el procedimiento descrito en la UNE-EN 13286-51 y con la densidad exigida en obra
OLA005 | Ensayo de compactación. Próctor modificado |  | UNE 103501 | 1 | 10000 | m3 | 1510.4 | 1 |  | 0
OLA041 | Ensayo de hinchamiento libre en edómetro | * | UNE 103601 | 1 | 10000 | m3 | 1510.4 | 1 |  | 0 | En los casos que se den en el material a estabilizar
OLA039 | Ensayo de colapso en suelos |  | UNE 103406 | 1 | 10000 | m3 | 1510.4 | 1 |  | 0 | En los casos que se den en el material a estabilizar
OLA037 | Expansión volumétrica (Ensayo de hinchamiento acelerado) | * | UNE-EN 13286-49 |  | 10000 | m3 |  | 0 |  | 0 | En el caso de que el suelo presente un contenido en SO3 > 0,7 %.
OLA036 | Resistencia a la tracción indirecta |  | UNE-EN 13286-42 |  | 10000 | m3 |  | 0 |  | 0
OLA008 OLA009 | Límites de Atterberg | * | UNE 103103 UNE 103104 | 1 | 20000 | m3 | 1510 | 1 |  | 0 | En el caso de suelos plásticos, para formación de rellenos tipo terraplén
OLA011 | Densidad y humedad "in situ" | * | UNE-EN 103900 | 7 | 3500 | m2 | 5954 | 14 |  | 0 | 3.500 m2 en explanadas y coronación de terraplén. 5.000 m2 en rellenos de terraplén de < 5 m de altura. 10.000 m2 en rellenos de terraplén de > 5 m de altura
2.6.- Control de recepción de la unidad terminada
OLA013 | Carga con placa estática | * | UNE 103808 | 1 | 3500 | m2 | 6042 | 2 |  | 0 | En explanadas y coronación de terraplén
3.- TERRAPLENES
3.1.- Identificación y control de los suelos naturales
OLA006 | Ensayo de compactación. Próctor normal | * | UNE 103500 | 1 | 5000/10000 | m3 |  | 0 |  | 0 | En control de producción el proctor normal se realizará cada 10.000 m3 y cada 5.000 m3 si es criterio para el control de compactación
OLA005 | Ensayo de compactación. Próctor modificado |  | UNE 103501 | 1 | 5000 | m3 |  | 0 |  | 0 | Uno u otro según especifique el Pliego del Proyecto
OLA003 | Análisis granulométrico de suelos |  | UNE 103101 | 1 | 5000 | m3 |  | 0 |  | 0
OLA008 OLA009 | Límites de Atterberg |  | UNE 103103 UNE 103104 | 1 | 5000 | m3 |  | 0 |  | 0
OLA004 | Determinación en laboratorio del Índice C.B.R. de un suelo |  | UNE 103502 | 1 | 10000 | m3 |  | 0 |  | 0
OLA014 | Contenido de materia orgánica en suelos |  | UNE 103204 | 1 | 10000 | m3 |  | 0 |  | 0
OLA015 | Contenido de sales solubles en suelos |  | NLT-114 | 1 | 10000 | m3 |  | 0 |  | 0
OLA017 | Contenido de yeso en suelos | * | NLT-115 |  | 10000 | m3 |  | 0 |  | 0 | Si sales solubles >1%
OLA041 | Ensayo de hinchamiento libre en edómetro |  | UNE 103601 | 1 | 10000 | m3 |  | 0 |  | 0
OLA039 | Ensayo de colapso en suelos | * | NLT-254 | 1 | 10000 | m3 |  | 0 |  | 0 | Para suelos tolerables y/o si el contenido en yeso > 2%. También en suelos susceptibles de colapso (monogranulares, etc)
OLA012 | Densidad relativa de las partículas de un suelo |  | UNE 103302 | 1 | 10000 | m3 |  | 0 |  | 0
3.2.- Identificación de los suelos RCD
3.2.1.- Control de procedencia. Suelos RCD
000 | Se exigirá que el suministrador es gestor de valorización, etiqueta de producto, certificado de garantía y certificado de suministro. |  |  | 1 | Procedencia | Procedencia |  | 0 |  | 0
2000 | Verificación planta de tratamiento de RCD |  | Modelo de AOPJA | 1 | Planta | Planta |  | 0 |  | 0
OLA006 | Ensayo de compactación. Próctor normal | * | UNE 103500 | 1 | Por procedencia | Por procedencia |  | 0 |  | 0 | Uno u otro según especifique el Pliego del Proyecto
OLA005 | Ensayo de compactación. Próctor modificado | * | UNE 103501 | 1 | Por procedencia | Por procedencia |  | 0 |  | 0 | Uno u otro según especifique el Pliego del Proyecto
OLA003 | Análisis granulométrico de suelos |  | UNE 103101 | 1 | Por procedencia | Por procedencia |  | 0 |  | 0
OLA008 OLA009 | Límites de Atterberg |  | UNE 103103 UNE 103104 | 1 | Por procedencia | Por procedencia |  | 0 |  | 0
OLA004 | Determinación en laboratorio del Índice C.B.R. de un suelo |  | UNE 103502 | 1 | Por procedencia | Por procedencia |  | 0 |  | 0
OLA014 | Contenido de materia orgánica en suelos |  | UNE 103204 | 1 | Por procedencia | Por procedencia |  | 0 |  | 0
OLA015 | Contenido de sales solubles en suelos |  | NLT-114 | 1 | Por procedencia | Por procedencia |  | 0 |  | 0
OLA017 | Contenido de yeso en suelos |  | NLT-115 | 1 | Por procedencia | Por procedencia |  | 0 |  | 0
OLA041 | Ensayo de hinchamiento libre en edómetro |  | UNE 103601 | 1 | Por procedencia | Por procedencia |  | 0 |  | 0
OLA039 | Ensayo de colapso en suelos | * | NLT-254 | 1 | Por procedencia | Por procedencia |  | 0 |  | 0 | Para suelos tolerables y/o si el contenido en yeso > 2%. También en suelos susceptibles de colapso (monogranulares, etc)
OLA012 | Densidad relativa de las partículas de un suelo |  | UNE 103302 | 1 | Por procedencia | Por procedencia |  | 0 |  | 0
3.2.2.- Control de ejecución. Suelos RCD
OLA006 | Ensayo de compactación. Próctor normal | * | UNE 103500 | 1 | 1000 | m3 |  | 0 |  | 0 | Uno u otro según especifique el Pliego del Proyecto
OLA005 | Ensayo de compactación. Próctor modificado | * | UNE 103501 | 1 | 1000 | m3 |  | 0 |  | 0 | Uno u otro según especifique el Pliego del Proyecto
OLA003 | Análisis granulométrico de suelos |  | UNE 103101 | 1 | 5000 | m3 |  | 0 |  | 0
OLA008 OLA009 | Límites de Atterberg |  | UNE 103103 UNE 103104 | 1 | 5000 | m3 |  | 0 |  | 0
OLA004 | Determinación en laboratorio del Índice C.B.R. de un suelo |  | UNE 103502 | 1 | 10000 | m3 |  | 0 |  | 0
OLA014 | Contenido de materia orgánica en suelos |  | UNE 103204 | 1 | 10000 | m3 |  | 0 |  | 0
OLA015 | Contenido de sales solubles en suelos |  | NLT-114 | 1 | 10000 | m3 |  | 0 |  | 0
OLA017 | Contenido de yeso en suelos |  | NLT-115 | 1 | 10000 | m3 |  | 0 |  | 0
OLA041 | Ensayo de hinchamiento libre en edómetro |  | UNE 103601 | 1 | 10000 | m3 |  | 0 |  | 0
OLA039 | Ensayo de colapso en suelos | * | UNE 103406 | 1 | 10000 | m3 |  | 0 |  | 0 | Para suelos tolerables y/o si el contenido en yeso > 2%. También en suelos susceptibles de colapso (monogranulares, etc)
OLA012 | Densidad relativa de las partículas de un suelo |  | UNE 103302 | 1 | 10000 | m3 |  | 0 |  | 0
3.3.- Compactación
OLA011 | Densidad y humedad in situ en suelos y zahorras (franja central) |  | UNE 103900 | 5 | 5000 | m2 |  | 0 |  | 0
OLA011 | Densidad y humedad in situ en suelos y zahorras (franja de borde) |  | ASTM D-3017 ASTM D-2922 | 1 | 100 | m |  | 0 |  | 0
OLA013 | Carga con placa estática | * | NLT-357 | 1 | 5000 | m2 |  | 0 |  | 0 | En capas de asiento
4.- GEOTEXTILES (En superficie o drenes de banda)
000 | Se exigirá etiqueta de marcado CE y Declaración de Prestaciones |  |  | 1 | Tipo | Tipo |  | 0 |  | 0
OLA135 | Resistencia a tracción y alargamiento a la carga máxima | * ** | UNE-EN ISO 10319 |  | 10000 | m2 |  | 0 |  | 0 | * Estos ensayos deberán ser realizados por laboratorios acreditados para estos ensayos según la norma UNE-EN ISO/IEC 17025 ** Estos ensayos se realizarán a juicio del Director de Obra
OLA144 | Resistencia al punzonamiento estático en geotextiles |  | UNE-EN ISO 12236 |  | 10000 | m2 |  | 0 |  | 0
5.- PEDRAPLENES (Incluso piedra para encachados)
OLB041 | Análisis granulométrico | * | UNE-EN 933-1 | 1 | 10000 | m3 |  | 0 |  | 0 | Las condiciones granulométricas se referirán al material compactado
OLA051 | Forma de las partículas |  | Apdo. 331.4.4 PG-3 | 1 | 10000 | m3 |  | 0 |  | 0
OLB060 | Estabilidad de los áridos y fragmentos de roca frente a la acción de los ciclos de humedad-sequedad | * | NLT-260 |  | Tipo / Procedencia | Tipo / Procedencia |  | 0 |  | 0 | A solicitud del Director de Obra
OLA052 | Estabilidad frente a la acción de desmoronamiento en agua |  | NLT-255 | 1 | Tipo / Procedencia | Tipo / Procedencia |  | 0 |  | 0
OLA013 | Carga con placa estática | * | NLT-357 |  | 10000 | m3 |  | 0 |  | 0 | A criterio de Dirección de Obra y en función del tamaño máximo del material del pedraplén
OLA048 | Ensayo de huella |  | NLT-256 |  | 10000 | m3 |  | 0 |  | 0
6.- ESCOLLERAS
000 | Se exigirá etiqueta de marcado CE y Declaración de Prestaciones |  |  | 1 | Procedencia | Procedencia |  | 0 |  | 0
OLB061 | Muestreo y reducción de muestras |  | UNE-EN 13383-2 | 1 | 10000 | m3 |  | 0 |  | 0
OLB074 | Análisis granulométrico de material para escollera |  | UNE-EN 13383-2 | 1 | 10000 | m3 |  | 0 |  | 0
OLB075 | Forma partículas en escollera |  | UNE-EN 13383-2 | 1 | 20000 | m3 |  | 0 |  | 0
OLB058 | Resistencia frente a disoluciones de sulfato magnésico |  | UNE-EN 1367-2 | 1 | Tipo / Procedencia | Tipo / Procedencia |  | 0 |  | 0
OLA053 | Coeficiente de desgaste Los Ángeles |  | UNE-EN 1097-2 | 1 | Tipo / Procedencia | Tipo / Procedencia |  | 0 |  | 0
OLB051 | Determinación de la densidad de partículas y absorción de agua. |  | UNE-EN 13383-2 | 1 | Tipo / Procedencia | Tipo / Procedencia |  | 0 |  | 0
OLB062 | Resistencia a compresión uniaxial (incluyendo extracción y tallado del testigo) |  | UNE-EN 1926. Anexo A | 1 | Tipo / Procedencia | Tipo / Procedencia |  | 0 |  | 0
OLB059 | Estabilidad frente a la acción de desmoronamiento en agua | * | NLT-255 |  | Tipo / Procedencia | Tipo / Procedencia |  | 0 |  | 0 | En el caso de contacto con flujos de agua
OLB060 | Estabilidad frente a la acción de los ciclos humedad sequedad (25 ciclos) | * | NLT-260 |  | Tipo / Procedencia | Tipo / Procedencia |  | 0 |  | 0 | A criterio de Dirección de Obra en el caso de contacto con flujos de agua
7.- GRAVAS PARA DRENES VERTICALES (Mejora del terreno)
OLB041 | Análisis granulométrico |  | UNE-EN 933-1 | 1 | 500 | m3 |  | 0 |  | 0
OLA049 | Coeficiente de uniformidad |  | UNE-EN 933-1 + I.T. Apdo. 421.2.2 PG-3 | 1 | 500 | m3 |  | 0 |  | 0
OLA050 | Condición de filtro |  | UNE-EN 933-1 + I.T. Apdo. 421.2.2 PG-3 | 1 | 500 | m3 |  | 0 |  | 0
OLA053 | Coeficiente de desgaste Los Ángeles |  | UNE-EN 1097-2 | 1 | Procedencia | Procedencia |  | 0 |  | 0
OLB044 | Equivalente de arena de áridos |  | UNE-EN 933-8 | 1 | Procedencia | Procedencia |  | 0 |  | 0
OLA008 OLA009 | Límites de Atterberg |  | UNE 103103 UNE 103104 | 1 | Procedencia | Procedencia |  | 0 |  | 0
8.- ESTRUCTURAS DE SUELO REFORZADO (Tierra armada y similares)
8.1.- Control del material de relleno
8.1.1.- Control de procedencia del material de relleno
OLA045 | Ensayo de corte directo en suelos (sin consolidar y sin drenaje) | * | UNE 103401 | 2 | Tipo / Procedencia | Tipo / Procedencia |  | 0 |  | 0 | Si el cernido por el tamiz UNE 0,05 > 15% y si el porcentaje en peso de partículas de tamaños inferiores a 15 µ está comprendido entre el 10-20%
OLB088 | Contenido de sulfuros | * | I.T. | 2 | Tipo / Procedencia | Tipo / Procedencia |  | 0 |  | 0 | Si hay indicios de presencia de sulfuros
OLA022 | Determinación resistividad | * | I.T. | 2 | Tipo / Procedencia | Tipo / Procedencia |  | 0 |  | 0 | En suelo saturado durante una hora a 20ºC
OLB067 | Contenido en cloruros solubles en agua en áridos | * | UNE-EN 1744-1 |  | Tipo / Procedencia | Tipo / Procedencia |  | 0 |  | 0 | En el caso de que la Resistividad < 5000 Ωcm
OLB070 | Contenido en sulfatos solubles en agua |  | UNE-EN 1744-1 |  | Tipo / Procedencia | Tipo / Procedencia |  | 0 |  | 0
OLA010 | Equivalente de arena de áridos |  | UNE-EN 933-8 | 2 | Tipo / Procedencia | Tipo / Procedencia |  | 0 |  | 0
OLA006 | Ensayo de compactación. Próctor normal |  | UNE 103500 | 2 | Tipo / Procedencia | Tipo / Procedencia |  | 0 |  | 0
OLA003 | Análisis granulométrico de suelos |  | UNE 103101 | 2 | Tipo / Procedencia | Tipo / Procedencia |  | 0 |  | 0
OLD061 | pH en suelos |  | UNE-EN ISO 10390 | 2 | Tipo / Procedencia | Tipo / Procedencia |  | 0 |  | 0
OLA014 | Contenido de materia orgánica en suelos |  | UNE 103204 | 2 | Tipo / Procedencia | Tipo / Procedencia |  | 0 |  | 0
8.1.2.- Control de ejecución del relleno
OLA010 | Equivalente de arena en áridos |  | UNE-EN 933-8 | 2 | 500 m3 / 2 Días | m3 / Días |  | 0 |  | 0
OLA022 | Determinación resistividad | * | I.T. | 1 | 500 m3 / 2 Días | m3 / Días |  | 0 |  | 0 | En suelo saturado durante una hora a 20ºC
OLB067 | Contenido en cloruros solubles en agua en áridos | * | UNE-EN 1744-1 |  | 500 m3 / 2 Días | m3 / Días |  | 0 |  | 0 | En el caso de que la Resistividad < 5000 Ωcm
OLB070 | Contenido en sulfatos solubles en agua |  | UNE-EN 1744-1 |  | 500 m3 / 2 Días | m3 / Días |  | 0 |  | 0
OLA005 | Ensayo de compactación. Próctor modificado | * | UNE 103501 | 1 | 500 m3 / 2 Días | m3 / Días |  | 0 |  | 0 | Uno u otro según especificaciones de Proyecto
OLA006 | Ensayo de compactación. Próctor normal |  | UNE 103500 | 1 | 1.500 m3 / 4 Días | m3 / Días |  | 0 |  | 0
OLA003 | Análisis granulométrico de suelos |  | UNE 103101 | 1 | 1.500 m3 / 4 Días | m3 / Días |  | 0 |  | 0
OLD061 | pH en suelos |  | UNE-EN ISO 10390 | 1 | 1.500 m3 / 4 Días | m3 / Días |  | 0 |  | 0
OLA014 | Contenido de materia orgánica en suelos |  | UNE 103204 | 1 | 1.500 m3 / 4 Días | m3 / Días |  | 0 |  | 0
8.2.- Características de los flejes
5006 | Certificado del material de flejes |  | M.P.E.E.S.R. | 1 | Tipo / Partida | Tipo / Partida |  | 0 |  | 0
5009 | Comprobación dimensional (flejes) |  | M.P.E.E.S.R. | 1 | Tipo / Partida | Tipo / Partida |  | 0 |  | 0
OLC092 | Comprobación del aspecto superficial del recubrimiento (flejes) |  | M.P.E.E.S.R. UNE-EN ISO 1461 | 1 | Tipo / Partida | Tipo / Partida |  | 0 |  | 0
OLC094 | Espesor del galvanizado (Método magnético) |  | UNE-EN ISO 2178 | 1 | 1000 | m |  | 0 |  | 0
8.3.- Compactación del relleno
OLA011 | Densidad y humedad in situ en suelos y zahorras (franja central) |  | UNE 103900 | 5 | 3.000 m2 / Día | m2 / Día |  | 0 |  | 0
OLA011 | Densidad y humedad in situ en suelos y zahorras (zonas especiales) | * |  | 5 | 1.500 m2 / Día | m2 / Día |  | 0 |  | 0 | Parte minoritaria del volumen de relleno, que se exige compactación mayor que el resto (Ejem. zonas de anchura reducida)
OLA011 | Densidad y humedad in situ en suelos y zahorras (franja de borde) | * |  | 5 | 500 m / Día | m / Día |  | 0 |  | 0 | Zona comprendida entre el paramento y un plano paralelo a éste a una distancia de 1,5 metros
8.4.- Control de escamas de hormigón
000 | Se exigirá etiqueta de marcado CE y Declaración de Prestaciones |  |  | 1 | Procedencia | Procedencia |  | 0 |  | 0
9.- ANCLAJES DE ESTABILIZACIÓN DEL TERRENO
9.1.- Identificación de los aceros
9.1.1.- Barras corrugadas
Control documental
000 | Se exigirá etiqueta de marcado CE y Declaración de Prestaciones cuando entre en vigor |  |  | 1 | Tipo / Fabricante | Tipo / Fabricante |  | 0 |  | 0
5027 | Distintivo de calidad oficialmente reconocido |  | CodE | 1 | Partida | Partida |  | 0 |  | 0 | En caso de presentación de este documento no será necesaria la realización de ensayos
5005 | Certificado de adherencia en barras de acero corrugado |  | UNE-EN 10080. Anexo C | 1 | Partida | Partida |  | 0 |  | 0
Control mediante ensayos
OLC002 | Características geométricas de barras de acero corrugado | * | UNE-EN 10080 | 2 | 30 | Tm |  | 0 |  | 0 | * En el caso de posesión de distintivo de calidad según CodE, no será necesaria la realización de estos ensayos. ** En caso de que la medición sea inferior a 300 toneladas, se tomarán sólo dos muestras por diámetro.
OLC007 | Doblado simple, doblado-desdoblado en barras de acero corrugado |  | UNE-EN ISO 15630-1 | 2 | 30 | Tm |  | 0 |  | 0
OLC008 | Ensayo de tracción en barras de acero corrugado | * ** | UNE-EN ISO 15630-1 UNE-EN ISO 6892-1 | 2 | 30 | Tm |  | 0 |  | 0
9.1.2.- Cordones
Control documental
000 | Se exigirá etiqueta de marcado CE y Declaración de Prestaciones cuando entre en vigor |  |  | 1 | Tipo / Fabricante |  |  | 0 |  | 0
5027 | Distintivo de calidad oficialmente reconocido | * | CodE | 1 | Partida | Partida |  | 0 |  | 0 | En caso de presentación de este documento ne será necesaria la realización de ensayos de producción
5025 | Se exigirá certificado de conformidad frente a corrosión bajo tensión | * | CodE | 1 | Partida | Partida |  | 0 |  | 0 | Sólo se exigirá para suministros superiores a 100 Tm
5026 | Se exigirá copia del certificado de trazabilidad | * | CodE | 1 | Partida | Partida |  | 0 |  | 0 | Sólo se exigirá para suministros superiores a 100 Tm
Control mediante ensayos
OLC015 | Ensayo de tracción determinando resistencia, límite elástico y alargamiento, estricción y módulo de elasticidad | * | UNE-EN ISO 15630-3 | 2 | Diámetro | Diámetro |  | 0 |  | 0 | En el caso de posesión de distintivo de calidad oficialmente reconocido, no será necesaria la realización de estos ensayos en control de producción
9.2.- Caracterización de la lechada de inyección
OLB121 | Fluidez de lechada de inyección |  | UNE-EN 445 | 1 | Día | Día |  | 0 |  | 0
OLB122 | Exudación de lechada de inyección |  | UNE-EN 445 | 1 | Día | Día |  | 0 |  | 0
OLB123 | Reducción de volumen de lechada de inyección |  | UNE-EN 445 | 1 | Día | Día |  | 0 |  | 0
OLB124 | Resistencia a compresión |  | UNE-EN 445 | 2 | Semana | Semana |  | 0 |  | 0
9.3.- Control de puesta en carga de anclajes
3112 | Ensayo de puesta en carga de un anclaje (ensayo de adecuación o idoneidad) | * | NLT 257-258 | 3 | Tipo anclaje / Tipo terreno |  |  | 0 |  | 0 | Se realizarán al menos 3 ensayos de idoneidad en condiciones idénticas a los anclajes en obra
3113 | Ensayo de puesta en carga de un anclaje (ensayo de aceptación) | * | NLT 257-258 | 1 | Anclaje | Anclaje |  | 0 |  | 0 | Se utilizará igual método de puesta en carga que el utilizado para los ensayos de idoneidad. No se realizará este ensayo en los anclajes donde se haya ejecutado el ensayo de adecuación o idoneidad
9.4.- Control de las instalaciones
3000 | Verificación equipo de tesado |  | Modelo de AOPJA | 1 | Equipo | Equipo |  | 0 |  | 0
[8 empty] | TOTAL CAPÍTULO I |  | 0
Note on B174: mjsierra: AQUÍ NOS QUEDAMOS

## OBRAS DE DRENAJE
CÓDIGO | ENSAYO | OBSERVACIONES | NORMA O PROCEDIMIENTO | NORMATIVA |  | PROYECTO |  | VALORACION PLAN AUTOCONTROL |  |  | OBSERVACIONES
|  |  |  | ENSAYOS |  |  |  | Nº ENSAYOS | PRECIO UNITARIO | IMPORTE
|  |  |  | Nº | TAMAÑO LOTE | Ud | Medicion
CAPÍTULO II: OBRAS DE DRENAJE
1.- ZANJAS DRENANTES
1.1.- Identificación del material drenante
OLB041 | Análisis granulométrico de material granular |  | UNE-EN 933-1 | 1 | 500 | m3 |  | 0 |  | 0
OLA050 | Condición de filtro |  | Apdo. 421.2.2 PG-3 | 1 | 500 | m3 |  | 0 |  | 0
OLA049 | Coeficiente de uniformidad |  | Apdo. 421.2.2 PG-3 | 1 | 500 | m3 |  | 0 |  | 0
OLA008 OLA009 | Límites de Atterberg |  | UNE 103103 / UNE 103104 | 1 | 500 | m3 |  | 0 |  | 0
OLB044 | Equivalente de arena de áridos |  | UNE-EN 933-8 | 1 | 500 | m3 |  | 0 |  | 0
OLA053 | Coeficiente de desgaste Los Ángeles |  | UNE-EN 1097-2 | 1 | Procedencia | Procedencia |  | 0 |  | 0
1.2.- Identificación del geotextil
000 | Se exigirá etiqueta de marcado CE y Declaración de Prestaciones |  |  | 1 | Tipo | Tipo |  | 0
OLA135 | Resistencia a tracción y alargamiento a la carga máxima | * ** | UNE-EN ISO 10319 |  | 10000 | m2 |  | 0 |  | 0 | * Estos ensayos deberán ser realizados por laboratorios acreditados para estos ensayos según la norma UNE-EN ISO/IEC 17025 ** Estos ensayos se realizarán a juicio del Director de Obra
OLA144 | Resistencia al punzonamiento estático en geotextiles |  | UNE-EN ISO 12236 |  | 10000 | m2 |  | 0 |  | 0
1.3.- Identificación del tubo drenante
1.3.1.-Tubos de PVC
OLA158 | Aspecto y Características geométricas (Diámetro exterior, ovalación, longitud, y espesor de pared) | * | UNE-EN 1401-1 | 1 | Diámetro / Tipo / Fábrica | Diámetro / Tipo / Fábrica |  | 0 |  | 0 | Sólo se ensayarán en Control de Producción. Si el producto posee Sello de Calidad, se podrá eximir, a juicio del Director de Obra, de estos ensayos
OLA159 | Resistencia a choques externos | * | UNE-EN 744 | 1 | Diámetro / Tipo / Fábrica | Diámetro / Tipo / Fábrica |  | 0 |  | 0
1.3.2.- Tubos de polietileno de alta densidad
OLA155 | Aspecto y Características geométricas (Diámetro exterior, interior, longitud, y superficie de infiltración) | * | UNE-EN 12201 UNE-EN ISO 3126 | 1 | Diámetro / Tipo / Fábrica | Diámetro / Tipo / Fábrica |  | 0 |  | 0 | Sólo se ensayarán en Control de Producción. Si el producto posee Sello de Calidad, se podrá eximir, a juicio del Director de Obra, de estos ensayos
OLA157 | Rigidez anular | * | UNE-EN ISO 9969 | 1 | Diámetro / Tipo / Fábrica | Diámetro / Tipo / Fábrica |  | 0 |  | 0
2.- TUBERÍAS DE HORMIGÓN (En masa o armado)
000 | Se exigirá etiqueta de marcado CE y Declaración de Prestaciones |  |  | 1 | Tipo / Fabricante | Tipo / Fabricante |  | 0 |  | 0
3002 | Verificación planta prefabricados |  | Modelo de AOPJA | 1 | Planta | Planta |  | 0 |  | 0
OLB125 | Características geométricas tubos prefabricados de hormigón |  | UNE-EN 1916 UNE 127916 | 1 | 100m / Diámetro / Tipo | m / Diámetro / Tipo |  | 0 |  | 0
OLB150 | Resistencia mecánica (aplastamiento) | * | UNE-EN 1916 UNE 127916 | 1 | Diámetro / Tipo | Diámetro / Tipo |  | 0 |  | 0 | El ensayo podrá realizarse en la planta de prefabricados firmando el laboratorio la presencia y supervisión del mismo
3.- TUBERÍAS DE ACERO CORRUGADO Y GALVANIZADO
3.1.- Identificación de la chapa
5020 | Espesor de chapa |  | I.T. | 5 | Diámetro / Tipo / Fábrica | Diámetro / Tipo / Fábrica |  | 0 |  | 0
OLC094 | Calidad y espesor del galvanizado (chapa) |  | UNE-EN ISO 1461/UNE-EN ISO 2178 | 5 | Diámetro / Tipo / Fábrica | Diámetro / Tipo / Fábrica |  | 0 |  | 0
OLC094 | Calidad y espesor del galvanizado (tornillos) |  | UNE-EN ISO 1461/UNE-EN ISO 2178 | 5 | Diámetro / Tipo / Fábrica | Diámetro / Tipo / Fábrica |  | 0 |  | 0
3.2.- Colocación
OLC036 | Comprobación del par de apriete de los tornillos |  | UNE-EN 1090-2 | 1 | 25 | Ud |  | 0 |  | 0
3.3.- Tubos
5001 | Aspecto y características geométricas |  | I.T. | 1 | Diámetro / Tipo / Fábrica | Diámetro / Tipo / Fábrica |  | 0 |  | 0
3.4.- Identificación del agua del cauce (o suelo)
OLB032 | pH |  | UNE 83952 | 1 | Cauce / Tipo suelo | Cauce / Tipo suelo |  | 0 |  | 0
OLB029 | Determinación de cloruros en agua |  | UNE 7178 | 1 | Cauce / Tipo suelo | Cauce / Tipo suelo |  | 0 |  | 0
OLB036 | Determinación del contenido total de sulfatos en agua |  | UNE 83956 | 1 | Cauce / Tipo suelo | Cauce / Tipo suelo |  | 0 |  | 0
OLB039 | Determinación del contenido de sulfuros |  | I.T. ISO 10530 | 1 | Cauce / Tipo suelo | Cauce / Tipo suelo |  | 0 |  | 0
OLB038 | Resistencia eléctrica del agua |  | I.T. | 1 | Cauce / Tipo suelo | Cauce / Tipo suelo |  | 0 |  | 0
4.- HORMIGÓN ESTRUCTURAL EN OBRAS DE DRENAJE
3001 | Verificación planta hormigón |  | Modelo de AOPJA | 1 | Planta | Planta |  | 0 |  | 0 | Los ensayos previos no serán necesarios, salvo en aquellos caso en los que no haya experiencia previa; en este caso será obligatorio que en la documentación solicitada a la planta se incluyan los resultados de los ensayos previos. La planta deberá aportar certificado de dosificación con una antiguedad inferior a seis meses o distintivo de calidad oficialmente reconocido. En los ambientes XA XS, XD, XF o XM es obligado que el certificado de dosificación incluya el ensayo de penetración de agua bajo presión y/o en los ambientes XF2 y XF4 es obligado que el certificado de dosificación incluya el ensayo de contenido en aire.
3201 | Declaración responsable modelo anejo 4 del CodE según art. 57.4.1 CodE, con una antiguedad menor de 6 meses. | * | CodE | 1 | Tipo | Tipo |  | 0 |  | 0 | Para cada tipo de hormigón
| Resistencia a compresión | * | UNE-EN 12350-1, UNE -EN 12390-2+1M, UNE-EN 12390-3, UNE-EN 12390-3+AC | 3 | 100 | m3 |  | 0 |  | 0 | Se realizarán por cada obra de drenaje al menos 3 lotes: Uno en la cimentación, otro en los alzados del cuerpo de obra y otro en las embocaduras (o pozos)
OLB101 | Ensayos de hormigón fresco. Parte 2. Ensayo de asentamiento |  | UNE-EN 12350-2 | 3 | 100 | m3 |  | 0 |  | 0
5.- MARCOS
5.1.- Prefabricados
000 | Se exigirá etiqueta de marcado CE y Declaración de Prestaciones |  |  | 1 | Tipo / Fabricante | Tipo / Fabricante |  | 0 |  | 0
3002 | Verificación planta prefabricados | * | Modelo de AOPJA | 1 | Planta | Planta |  | 0 |  | 0 | Durante la verificación se comprobará especialmente la disposición y cuantía de armaduras y los recubrimientos
OLB127 | Control visual del aspecto de superficie |  | UNE-EN 1917 UNE 127917 | 1 | 100% |  |  | 0 |  | 0
| 5.2.- Hormigonados "in situ" * | [9 empty] | Se realizará por cada marco al menos 1 lote
| Resistencia a compresión | * | UNE-EN 12350-1, UNE -EN 12390-2+1M, UNE-EN 12390-3, UNE-EN 12390-3+AC | 3 | 100 | m3 |  | 0 |  | 0 | Según especificaciones de CodE
OLB101 | Ensayos de hormigón fresco. Parte 2. Ensayo de asentamiento | * | UNE-EN 12350-2 | 3 | 100 | m3 |  | 0 |  | 0 | Al menos en cada toma de muestra para resistencia a compresión se medirá la consistencia
6.- POZOS DE REGISTRO
6.1.- Prefabricados
000 | Se exigirá etiqueta de marcado CE y Declaración de Prestaciones |  |  | 1 | Tipo / Fabricante | Tipo / Fabricante |  | 0 |  | 0
3002 | Verificación planta prefabricados | * | Modelo de AOPJA | 1 | Planta | Planta |  | 0 |  | 0 | Durante la verificación se se comprobará especialmente la disposición y cuantía de armaduras y los recubrimientos
OLB127 | Control visual del aspecto de superficie |  | UNE-EN 1917 UNE 127917 | 1 | 10 | Ud |  | 0 |  | 0
OLB127 | Características geométricas de elementos y perfiles de uniones |  | UNE-EN 1917 UNE 127917 | 1 | 10 | Ud |  | 0 |  | 0
OLB152 | Resistencia al aplastamiento | * | UNE-EN 1917 UNE 127917 | [7 empty] | Estos ensayos se realizarán en planta y los resultados figurarán en el informe de verificación de la instalación
OLB153 | Resistencia bajo carga vertical |  | UNE-EN 1917 UNE 127917
OLB154 | Estanquidad frente al agua |  | UNE-EN 1917 UNE 127917
6.2.- Hormigonados "in situ" *
| Resistencia a compresión | * | UNE-EN 12350-1, UNE -EN 12390-2+1M, UNE-EN 12390-3, UNE-EN 12390-3+AC | 3 | 100 | m3 |  | 0 |  | 0 | Según especificaciones de CodE
OLB101 | Ensayos de hormigón fresco. Parte 2. Ensayo de asentamiento | * | UNE-EN 12350-2 | 3 | 100 | m3 |  | 0 |  | 0 | Al menos en cada toma de muestra para resistencia a compresión se medirá la consistencia
7.- ARQUETAS
7.1.- Arquetas prefabricadas
OLB127 | Características geométricas y tolerancias y aspecto |  | UNE-EN 1917 UNE 127917 | 1 | 10 | Ud |  | 0 |  | 0
7.2.- Arquetas hormigonadas "in situ"
| Resistencia a compresión |  | UNE-EN 12350-1, UNE -EN 12390-2+1M, UNE-EN 12390-3, UNE-EN 12390-3+AC | 2 | 100 | m3 |  | 0 |  | 0
OLB101 | Ensayos de hormigón fresco. Parte 2. Ensayo de asentamiento |  | UNE-EN 12350-2 | 2 | 100 | m3 |  | 0 |  | 0
8.- CUNETAS
8.1.- Cunetas prefabricadas
3110 | Características geométricas y tolerancias y aspecto (se medirá la irregularidad superficial mediante la regla de 3 metros) |  | Apdo. 401.2.2 PG-3 NLT-334 | 1 | 100 | m |  | 0 |  | 0
8.2.- Cunetas revestidas
| Resistencia a compresión |  | UNE-EN 12350-1, UNE -EN 12390-2+1M, UNE-EN 12390-3, UNE-EN 12390-3+AC | 2 | 100 | m |  | 0 |  | 0
OLB101 | Ensayos de hormigón fresco. Parte 2. Ensayo de asentamiento |  | UNE-EN 12350-2 | 2 | 100 | m |  | 0 |  | 0
9.- ENCACHADOS Y OTROS ELEMENTOS
| Resistencia a compresión |  | UNE-EN 12350-1, UNE -EN 12390-2+1M, UNE-EN 12390-3, UNE-EN 12390-3+AC | 2 | 100 | m3 |  | 0 |  | 0
OLB101 | Ensayos de hormigón fresco. Parte 2. Ensayo de asentamiento |  | UNE-EN 12350-2 | 2 | 100 | m3 |  | 0 |  | 0
| 10.- OTROS HORMIGONES | * | [8 empty] | Para hormigones no contemplados en los anteriores apartados
| Resistencia a compresión | * | UNE-EN 12350-1, UNE -EN 12390-2+1M, UNE-EN 12390-3, UNE-EN 12390-3+AC | 3 | 100 | m3 |  | 0 |  | 0 | Según especificaciones de CodE
OLB101 | Ensayos de hormigón fresco. Parte 2. Ensayo de asentamiento | * | UNE-EN 12350-2 | 3 | 100 | m3 |  | 0 |  | 0 | Al menos en cada toma de muestra para resistencia a compresión se medirá la consistencia
11.- ACERO CORRUGADO PARA ARMAR
11.1.- Control documental
000 | Se exigirá etiqueta de marcado CE y Declaración de Prestaciones cuando entre en vigor
5027 | Distintivo de calidad oficialmente reconocido | * | CodE | 1 | Partida | Partida |  | 0 |  | 0 | En caso de presentación de este documento ne será necesaria la realización de ensayos en control de producción
5005 | Certificado de adherencia en barras de acero corrugado |  | UNE-EN 10080. Anexo C | 1 | Partida | Partida |  | 0 |  | 0
11.2.- Ensayos
OLC002 | Características geométricas de barras de acero corrugado | * | UNE-EN 10080 UNE-EN 15630-1 | 2 | 30 | Tm |  | 0 |  | 0 | * Para cada diámetro y fabricante. ** Para cumplimiento del artículo 34 mientras no esté vigente el marcado CE para los aceros corrugados en caso de no poseer distintivo de calidad oficialmente reconocido (conforme a lo indicado en el artículo 18), se deben realizar ensayos de comprobación durante la recepción.
OLC007 | Doblado simple, doblado-desdoblado en barras de acero corrugado |  | UNE-EN ISO 15630-1 | 2 | 30 | Tm |  | 0 |  | 0
OLC008 | Ensayo de tracción en barras de acero corrugado | * ** | UNE-EN ISO 15630-1 UNE-EN ISO 6892-1 | 2 | 30 | Tm |  | 0 |  | 0
| 12.- RELLENO LOCALIZADO EN OBRAS DE DRENAJE * | [9 empty] | Se aplicará cuando la ejecución del relleno sea posterior a la del propio terraplén adyacente, como es el caso de obras ejecutadas en zanja, arriñonados especiales de tubos, trasdoses de estructuras de hormigón, etc.
12.1.- Identificación de los materiales naturales
OLA005 | Ensayo de compactación. Próctor modificado |  | UNE 103501 | 1 | 1000 | m3 |  | 0 |  | 0
OLA003 | Análisis granulométrico de suelos |  | UNE 103101 | 1 | 5000 | m3 |  | 0 |  | 0
OLA008 OLA009 | Límites de Atterberg |  | UNE 103103 / UNE 103104 | 1 | 5000 | m3 |  | 0 |  | 0
OLA004 | Determinación en laboratorio del Índice C.B.R. de un suelo |  | UNE 103502 | 1 | 10000 | m3 |  | 0 |  | 0
OLA014 | Contenido de materia orgánica en suelos |  | UNE 103204 | 1 | 10000 | m3 |  | 0 |  | 0
OLA015 | Contenido de sales solubles en suelos |  | NLT-114 | 1 | 10000 | m3 |  | 0 |  | 0
OLA012 | Densidad relativa de las partículas de un suelo |  | UNE 103302 | 1 | 10000 | m3 |  | 0 |  | 0
12.2.- Identificación de los suelos de RCD
000 | Se exigirá que el suministrador es gestor de valorización, etiqueta de producto, certificado de garantía y certificado de suministro. |  |  | 1 | Procedencia | Procedencia |  | 0 |  | 0
2000 | Verificación planta de tratamiento de RCD |  | Modelo de AOPJA | 1 | Planta | Planta |  | 0
OLA006 | Ensayo de compactación. Próctor normal | * | UNE 103500 | 1 | 1000 | m3 |  | 0 |  | 0 | Uno u otro según especifique el Pliego del Proyecto
OLA005 | Ensayo de compactación. Próctor modificado |  | UNE 103501 | 1 | 1000 | m3 |  | 0 |  | 0 | Uno u otro según especifique el Pliego del Proyecto
OLA003 | Análisis granulométrico de suelos |  | UNE 103101 | 1 | 5000 | m3 |  | 0 |  | 0
OLA008 OLA009 | Límites de Atterberg |  | UNE 103103 UNE 103104 | 1 | 5000 | m3 |  | 0 |  | 0
OLA004 | Determinación en laboratorio del Índice C.B.R. de un suelo |  | UNE 103502 | 1 | 10000 | m3 |  | 0 |  | 0
OLA014 | Contenido de materia orgánica en suelos |  | UNE 103204 | 1 | 10000 | m3 |  | 0 |  | 0
OLA015 | Contenido de sales solubles en suelos |  | NLT-114 | 1 | 10000 | m3 |  | 0 |  | 0
OLA017 | Contenido de yeso en suelos |  | NLT-115 | 1 | 10000 | m3 |  | 0 |  | 0
OLA041 | Ensayo de hinchamiento libre en edómetro |  | UNE 103601 | 1 | 10000 | m3 |  | 0 |  | 0
OLA039 | Ensayo de colapso en suelos | * | UNE 103406 | 1 | 10000 | m3 |  | 0 |  | 0 | Para suelos tolerables y/o si el contenido en yeso > 2%
OLA012 | Densidad relativa de las partículas de un suelo |  | UNE 103302 | 1 | 10000 | m3 |  | 0 |  | 0
12.3.- Compactación
OLA011 | Densidad y humedad "in situ" |  | UNE 103900 | 3 | Tongada |  |  | 0 |  | 0
OLA013 | Carga con placa estática | * | NLT-357 | 1 | 5000 | m2 |  | 0 |  | 0 | En capas de coronación. Se realizará al menos, 1 ensayo por cada obra de drenaje
13.- ESCOLLERAS
000 | Se exigirá etiqueta de marcado CE y Declaración de Prestaciones |  |  | 1 | Procedencia | Procedencia |  | 0
OLB061 | Muestreo y reducción de muestras |  | UNE-EN 13383-2 | 1 | 10000 | m3 |  | 0 |  | 0
OLB074 | Análisis granulométrico de material para escollera |  | UNE-EN 13383-2 | 1 | 10000 | m3 |  | 0 |  | 0
OLB075 | Forma partículas en escollera |  | UNE-EN 13383-2 | 1 | 20000 | m3 |  | 0 |  | 0
OLB058 | Resistencia frente a disoluciones de sulfato magnésico |  | UNE-EN 1367-2 | 1 | Tipo / Procedencia | Tipo / Procedencia |  | 0 |  | 0
OLA053 | Coeficiente de desgaste Los Ángeles |  | UNE-EN 1097-2 | 1 | Tipo / Procedencia | Tipo / Procedencia |  | 0 |  | 0
OLB051 | Determinación de la densidad de partículas y absorción de agua |  | UNE-EN 13383-2 | 1 | Tipo / Procedencia | Tipo / Procedencia |  | 0 |  | 0
OLB062 | Resistencia a compresión uniaxial (incluyendo extracción y tallado del testigo) |  | UNE-EN 1926. Anexo A | 1 | Tipo / Procedencia | Tipo / Procedencia |  | 0 |  | 0
OLB059 | Estabilidad frente a la acción de desmoronamiento en agua | * | NLT-255 |  | Tipo / Procedencia | Tipo / Procedencia |  | 0 |  | 0 | En el caso de contacto con flujos de agua
OLB060 | Estabilidad frente a la acción de los ciclos humedad sequedad (25 ciclos) | * | NLT-260 |  | Tipo / Procedencia | Tipo / Procedencia |  | 0 |  | 0 | A criterio de Dirección de Obra en el caso de contacto con flujos de agua
14.- BORDILLOS PREFABRICADOS DE HORMIGÓN
000 | Se exigirá etiqueta de marcado CE y Declaración de Prestaciones |  |  | 1 | Tipo / Fabricante | Tipo / Fabricante |  | 0 |  | 0
OLB129 | Características geométricas bordillos de hormigón |  | UNE-EN 1340 UNE 127340 | 1 | Tipo / Fabricante | Tipo / Fabricante |  | 0 |  | 0
OLB130 | Absorción de agua de bordillos |  | UNE-EN 1340 UNE 127340 | 1 | Tipo / Fabricante | Tipo / Fabricante |  | 0 |  | 0
OLB131 | Resistencia a la flexión |  | UNE-EN 1340 UNE 127340 | 1 | Tipo / Fabricante | Tipo / Fabricante |  | 0 |  | 0
[8 empty] | TOTAL CAPÍTULO II |  | 0

## ESTRUCTURAS
CÓDIGO | ENSAYO | OBSERVACIONES | NORMA O PROCEDIMIENTO | NORMATIVA |  | PROYECTO |  | VALORACION PLAN AUTOCONTROL |  |  | OBSERVACIONES
|  |  |  | ENSAYOS |  | Ud | MEDICION | Nº ENSAYOS | PRECIO UNITARIO | IMPORTE
|  |  |  | Nº | TAMAÑO LOTE
CAPÍTULO III: ESTRUCTURAS
EL CÁLCULO DE AMASADAS/LOTES SE REALIZARÁ CON LA HOJA AUXILIAR ESTRUCTURAS_AUX CALC AMASADAS ADJUNTA. DICHO CÁLCULO CONSTITUIRÁ Y SE APORTARÁ COMO EL PLAN DE CONTROL DE CALIDAD DE LAS ESTRUCTURAS DE LA OBRA
1.- HORMIGÓN
1.1.- Identificación de los componentes
| 1.1.1.- Identificación del árido fino | * | [8 empty] | Si los áridos disponen de marcado CE se podrá eximir de la realización de los ensayos de identificación, salvo indicación en contrario del Proyecto o Dirección de Obra
000 | Se exigirá etiqueta de marcado CE y Declaración de Prestaciones | * |  | 1 | Procedencia | Procedencia |  | 0 |  | 0 | En la documentación se exigirá de forma específica el ensayo petrográfico según norma UNE-EN 932-3
OLB041 | Análisis granulométrico de áridos |  | UNE-EN 933-1 | 1 | Tamaño / Procedencia | Tamaño / Procedencia |  | 0 |  | 0
OLB055 | Material retenido en T. 0,063 y que flota en un líquido de peso específico 2,0 |  | UNE-EN 1744-1. Apdo. 14.2 | 1 | Tamaño / Procedencia | Tamaño / Procedencia |  | 0 |  | 0
OLB044 | Equivalente arena. |  | UNE-EN 933-8 | 1 | Procedencia | Procedencia |  | 0 |  | 0
OLB064 | Azul de metileno | * | UNE-EN 933-9 |  | Tamaño / Procedencia | Tamaño / Procedencia |  | 0 |  | 0 | Si no cumple el Equivalente de arena y se trata de un árido calizo
OLB050 | Densidad de partículas y absorción de agua |  | UNE-EN 1097-6 | 1 | Tamaño / Procedencia | Tamaño / Procedencia |  | 0 |  | 0
OLB080 | Contenido de compuestos totales de azufre |  | UNE-EN 1744-1. Apdo. 11 | 1 | Procedencia | Procedencia |  | 0 |  | 0
OLB068 | Contenido de sulfatos solubles en ácido |  | UNE-EN 1744-1. Apdo. 12 | 1 | Procedencia | Procedencia |  | 0 |  | 0
OLB067 | Contenido de cloruros solubles en agua en áridos |  | UNE-EN 1744-1. Apdo. 7 | 1 | Procedencia | Procedencia |  | 0 |  | 0
OLB066 | Análisis cualitativo de materia orgánica |  | UNE-EN 1744-1. Apdo. 15.1 | 1 | Procedencia | Procedencia |  | 0 |  | 0
OLB058 | Resistencia frente a disoluciones de sulfato magnésico | * | UNE-EN 1367-2 | 1 | Procedencia | Procedencia |  | 0 |  | 0 | Sólo para clase de exposición XF y absorción > 1%. Si el árido grueso es de la misma naturaleza que el fino no es necesario la realización de ensayos sobre las dos fracciones
OLB081 | Reactividad álcali-sílice y álcali-silicato de los áridos. Método acelerado en probetas de mortero. | * | UNE 146508 | 1 | Procedencia | Procedencia |  | 0 |  | 0 | Sólo se realizará el ensayo si el estudio petrográfico indica que la muestra puede presentar reactividad álcali-sílice o álcali-silicato
OLB089 | Reactividad álcali-carbonato | * | UNE 146513 | 1 | Procedencia | Procedencia |  | 0 |  | 0 | Sólo se realizará el ensayo si el estudio petrográfico indica que la muestra puede presentar reactividad álcali-carbonato.
OLB052 | Friabilidad de la arena | * | UNE 14604 | 1 | Procedencia | Procedencia |  | 0 |  | 0
| Resistencia al machaqueo | * | UNE-EN 13055-1 ANEXO A | 1 | Procedencia | Procedencia |  | 0 |  | 0 | *Solo para áridos ligeros. Se realizará, en sustitución del ensayo de desgaste Los Ángeles (UNE-EN 107-2) y friabilidad de las arenas (UNE 14604) para los áridos ligeros según el Art. 5.1.1.6 del CodE
| 1.1.2.- Identificación del árido grueso* | * | [8 empty] | Si los áridos disponen de marcado CE se podrá eximir de la realización de los ensayos de identificación, salvo indicación en contrario del Proyecto o Dirección de Obra. Se considerarán al menos dos tamaños diferentes por cada tipo de hormigón a emplear
000 | Se exigirá etiqueta de marcado CE y Declaración de Prestaciones | * |  | 1 | Procedencia | Procedencia |  | 0 |  | 0 | En la documentación se exigirá de forma específica el ensayo petrográfico según norma UNE-EN 932-3
OLB043 | Contenido terrones de arcilla |  | UNE 146403 | 1 | Tamaño / Procedencia | Tamaño / Procedencia |  | 0 |  | 0
OLB041 | Análisis granulométrico de áridos | * | UNE-EN 933-1 | 1 | Tamaño / Procedencia | Tamaño / Procedencia |  | 0 |  | 0 | El ensayo incorporará necesariamente el tamiz de 0,063 mm
OLB055 | Material retenido en T. 0,063 y que flota en un líquido de peso específico 2,0 |  | UNE-EN 1744-1. Apdo. 14.2 | 1 | Tamaño / Procedencia | Tamaño / Procedencia |  | 0 |  | 0
OLB080 | Contenido de compuestos totales de azufre | * | UNE-EN 1744-1. Apdo. 11 | 1 | Procedencia | Procedencia |  | 0 |  | 0 | Si los áridos gruesos y finos proceden de la misma roca madre y cantera, estos ensayos solo se realizarán sobre el árido fino
OLB068 | Contenido de sulfatos solubles en ácido |  | UNE-EN 1744-1. Apdo. 12 | 1 | Procedencia | Procedencia |  | 0 |  | 0
OLB067 | Contenido de cloruros solubles en agua en áridos |  | UNE-EN 1744-1. Apdo. 7 | 1 | Procedencia | Procedencia |  | 0 |  | 0
OLB054 | Índice de lajas |  | UNE-EN 933-3 | 1 | Tamaño / Procedencia | Tamaño / Procedencia |  | 0 |  | 0
OLB050 | Densidad de partículas y absorción de agua |  | UNE-EN 1097-6 | 1 | Tamaño / Procedencia | Tamaño / Procedencia |  | 0 |  | 0
OLB049 | Coeficiente de desgaste Los Angeles |  | UNE-EN 1097-2 | 1 | Procedencia | Procedencia |  | 0 |  | 0
OLB081 | Reactividad álcali-sílice y álcali-silicato de los áridos. Método acelerado en probetas de mortero. | * | UNE 146508 |  | Procedencia | Procedencia |  | 0 |  | 0 | Sólo se realizará el ensayo si el estudio petrográfico indica que la muestra puede presentar reactividad álcali-sílice o álcali-silicato
OLB089 | Reactividad álcali-carbonato | * | UNE 146513 |  | Procedencia | Procedencia |  | 0 |  | 0 | Sólo se realizará el ensayo si el estudio petrográfico indica que la muestra puede presentar reactividad álcali-carbonato.
OLB058 | Resistencia frente a disoluciones de sulfato magnésico | * | UNE-EN 1367-2 |  | Procedencia | Procedencia |  | 0 |  | 0 | Sólo para clase de exposición XF y absorción > 1%. Si el árido grueso es de la misma naturaleza que el fino no es necesario la realización de ensayos sobre las dos fracciones
| Resistencia al machaqueo | * | UNE-EN 13055-1 ANEXO A | 1 | Procedencia | Procedencia |  | 0 |  | 0 | *Solo para áridos ligeros. Se realizará, en sustitución del ensayo de desgaste Los Ángeles (UNE-EN 107-2) y friabilidad de las arenas (UNE 14604) para los áridos ligeros según el Art. 5.1.1.6 del CodE
1.1.3.- Agua
OLB031 | Determinación del contenido en aceites y grasas en el agua | * | UNE 83960 | 1 | Tipo / Procedencia | Tipo / Procedencia |  | 0 |  | 0 | En el caso de agua procedente de la red de abastecimiento de agua potable, no será necesaria la realización de los ensayos
OLB030 | Determinación de hidratos de carbono en agua |  | UNE 83959 | 1 | Tipo / Procedencia | Tipo / Procedencia |  | 0 |  | 0
OLB029 | Determinación de cloruros en el agua |  | UNE 83958 | 1 | Tipo / Procedencia | Tipo / Procedencia |  | 0 |  | 0
OLB036 | Determinación del contenido total de sulfatos en agua |  | UNE 83956 | 1 | Tipo / Procedencia | Tipo / Procedencia |  | 0 |  | 0
OLB037 | Determinación del contenido total de sustancias disueltas en agua |  | UNE 83957 | 1 | Tipo / Procedencia | Tipo / Procedencia |  | 0 |  | 0
OLB032 | pH del agua |  | UNE 83952 | 1 | Tipo / Procedencia | Tipo / Procedencia |  | 0 |  | 0
| Álcalis, expresado en Na2Oequiv(1) (Na2O + 0,658 K2O). |  | Técnica de fotometría de llama o espectroscopia de masa con plasma de acoplamiento inductivo (ICP-MS). | 1 | Tipo / Procedencia | Tipo / Procedencia |  | 0 |  | 0
1.1.4.- Cemento
000 | Se exigirá etiqueta de marcado CE y Declaración de Prestaciones (solo en el caso de cementos sujetos al marcado CE) |  | RC-16. Anejo I | 1 | Procedencia | Procedencia |  | 0 |  | 0
OLB002 | Resistencias mecánicas | * | UNE-EN 196-1 | 1 | Tipo / Mes / 200Tm | Tipo / Mes / Tm |  | 0 |  | 0 | *En el caso de cementos en posesión del marcado CE y/o sello de calidad se podrá eximir, a juicio del Director de Obra, de la realización de los ensayos ** Para cementos resistentes a los sulfatos y al agua de mar ***Para cementos puzolánicos
OLB005 | Pérdida por calcinación de cementos |  | UNE-EN 196-2 |  | Tipo / Mes / 200Tm | Tipo / Mes / Tm |  | 0 |  | 0
OLB010 | Determinación cuantitativa de los componentes del cemento | * ** | UNE 80216 |  | Tipo / Mes / 200Tm | Tipo / Mes / Tm |  | 0 |  | 0
OLB009 | Ensayo de puzolanicidad | * *** | UNE-EN 196-5 |  | Tipo / Mes / 200Tm | Tipo / Mes / Tm |  | 0 |  | 0
OLB007 | Contenido de sulfatos | * | UNE-EN 196-2 |  | Tipo / Mes / 200Tm | Tipo / Mes / Tm |  | 0 |  | 0
OLB006 | Contenido de cloruros |  | UNE-EN 196-2 |  | Tipo / Mes / 200Tm | Tipo / Mes / Tm |  | 0 |  | 0
OLB008 | Residuo insoluble en ácido clorhídrico y carbonato de sodio |  | UNE-EN 196-2 |  | Tipo / Mes / 200Tm | Tipo / Mes / Tm |  | 0 |  | 0
OLB004 | Estabilidad en volumen en cementos |  | UNE-EN 196-3 | 1 | Tipo / Mes / 200Tm | Tipo / Mes / Tm |  | 0 |  | 0
OLB003 | Tiempo de fraguado en cementos |  | UNE-EN 196-3 | 1 | Tipo / Mes / 200Tm | Tipo / Mes / Tm |  | 0 |  | 0
1.2.- Ensayos previos y caracteristicos de dosificación del hormigón
3001 | Verificación planta hormigón | * | Modelo de AOPJA / Art. 51.2 CodE | 1 | Planta | Planta |  | 0 |  | 0 | Los ensayos previos no serán necesarios, salvo en aquellos casos en los que no haya experiencia previa; en este caso será obligatorio que en la documentación solicitada a la planta se incluyan los resultados de los ensayos previos. La planta deberá aportar declaración responsable (con los ensayos de penetración y/o contenido aire con una antigüedad inferior a seis meses, en su caso) o distintivo de calidad oficialmente reconocido. En los ambientes XA, XS, XD, XF o XM es obligado que incluya el ensayo de penetración de agua bajo presión y/o en los ambientes XF2 y XF4 es obligado que incluya el ensayo de contenido de aire.
| 1.3.- Control de homogeneidad de equipos de amasado | * | [8 empty] | Sólo se exigirá el control de homogeneidad sobre los camiones o equipos de amasado que intervengan en la obra
3200 | Documentación justificativa del cumplimiento de homogeneidad de los equipos de amasado según Art. 51.2.4 CodE | * | Art. 51.2.4 CodE |  | Planta | Planta |  | 0 |  | 0 | En caso de amasadoras móviles todos los camiones que suministren a la obra deberán acreditar el cumplimiento del Art. 51.2.4 del CodE, con una antigüedad inferior a seis meses.
1.4.- Ensayos durante la ejecución
EL CÁLCULO DE AMASADAS/LOTES SE REALIZARÁ CON LA HOJA AUXILIAR ESTRUCTURAS_AUX CALC AMASADAS ADJUNTA. DICHO CÁLCULO CONSTITUIRÁ Y SE APORTARÁ COMO EL PLAN DE CONTROL DE CALIDAD DE LAS ESTRUCTURAS DE LA OBRA
1.4.1- Ensayos durante la ejecución: CIMENTACION Y ESTRUCTURA
1.4.1.1- Ensayos durante la ejecución: HORMIGÓN CONVENCIONAL
3201 | Declaración responsable modelo anejo 4 del CodE según art. 57.4.1 CodE, con una antiguedad menor de 6 meses. | * | CodE | 1 | Tipo | Tipo |  | 0 |  | 0
OLB100 OLB102 OLB103/104 OLB105 | Resistencia a compresión | * ** | UNE-EN 12350-1, UNE-EN 12390-2+1M, UNE-EN 12390-3+AC | ESTRUCTURAS_AUX CALC AMASADAS |  |  |  | 0 |  | 0 | * En el cálculo de lotes/amasadas realizado en la hoja auxiliar no se ha tenido en cuenta hormigones con distintivo de calidad oficialmente reconocido. ** El tiempo (periodo) de hormigonado no se ha tenido en cuanta para el cálculo de lotes/amasadas.
OLB101 | Ensayos de hormigón fresco. Parte 2. Ensayo de asentamiento | * | UNE-EN 12350-2 | ESTRUCTURAS_AUX CALC AMASADAS |  |  |  | 0 |  | 0 | * Al menos en cada toma de muestra para resistencia a compresión se medirá la consistencia
1.4.1.2- Ensayos durante la ejecución: HORMIGÓN AUTOCOMPACTANTE
1.4.1.2.1.- Ensayos previos de dosificación del hormigón
3001 | Verificación planta hormigón | * | Modelo de AOPJA | 1 | Planta | Planta |  | 0 |  | 0 | Los ensayos previos no serán necesarios, salvo en aquellos casos en los que no haya experiencia previa; en este caso será obligatorio que en la documentación solicitada a la planta se incluyan los resultados de los ensayos previos. La planta deberá aportar declaración responsable (con los ensayos de penetración y/o contenido aire con una antigüedad inferior a seis meses, en su caso) o distintivo de calidad oficialmente reconocido. En los ambientes XA, XS, XD, XF o XM es obligado que incluya el ensayo de penetración de agua bajo presión y/o en los ambientes XF2 y XF4 es obligado que incluya el ensayo de contenido de aire.
| 1.4.1.2.2.- Control de homogeneidad de equipos de amasado* | [9 empty] | Sólo se exigirá el control de homogeneidad sobre los camiones o equipos de amasado que intervengan en la obra.
3200 | Documentación justificativa del cumplimiento de homogeneidad de los equipos de amasado según Art. 51.2.4 CodE | * | CodE | [7 empty] | En caso de amasadoras móviles todos los camiones que suministren a la obra deberán acreditar el cumplimiento del Art. 51.2.4 del CodE, con una antigüedad inferior a seis meses.
1.4.1.2.3.- Ensayos característicos
1.4.1.2.3.1.- Ensayos característicos de resistencia y/o dosificación
OLB100 OLB102 OLB103/104 OLB105 | Resistencia a compresión | * ** *** **** | UNE-EN 12350-1, UNE-EN 12390-2+1M, UNE-EN 12390-3+AC | 6 | Tipo | Tipo |  | 0 |  | 0 | * No serán necesarios estos ensayos si se tiene documentada experiencias anteriores de su empleo en otras obras con los mismos materiales y dosificación. Las probetas para resistencia a compresión se fabricarán por vertido simple, de una sola vez y sin compactación. ** El ensayo del contenido en aire solo para hormigones sometidos a las clases de exposición XF2 y XF4. *** Solo para hormigones sometidos a las clases de exposición XA, XS, XD, XF o XM. **** Para la realización del ensayo de penetración leer conjuntamente con el Artículo 57.3.3 CodE
OLB194 | Caracterización de la fluidez. Ensayo del escurrimiento |  | UNE-EN 12350-8 | 6 | Tipo | Tipo |  | 0 |  | 0
OLB195 | Determinación del tiempo de flujo. Ensayo del embudo en V |  | UNE-EN 12350-9 | 6 | Tipo | Tipo |  | 0 |  | 0
OLB196 | Caracterización de la fluidez en presencia de barras. Método de la caja en L |  | UNE-EN 12350-10 | 6 | Tipo | Tipo |  | 0 |  | 0
OLB197 | Caracterización de la fluidez en presencia de barras. Ensayo de escurrimiento con el anillo japonés |  | UNE-EN 12350-12 | 6 | Tipo | Tipo |  | 0 |  | 0
OLB115 | Ensayos de hormigón endurecido. Parte 8. Profundidad de penetración de agua bajo presión (3 probetas) |  | UNE-EN 12390-8+1M | 6 | Tipo | Tipo |  | 0 |  | 0
3007 | Ensayos de hormigón fresco. Parte 7. Determinación del contenido de aire. Métodos de presión |  | UNE-EN 12350-7 | 6 | Tipo | Tipo |  | 0 |  | 0
1.4.1.2.4.- Ensayos durante la ejecución
3201 | Declaración responsable modelo anejo 4 del CE según art. 57.4.1 CE, con una antiguedad menor de 6 meses. | * | Artículo. 57.4.1 CodE | 1 | Tipo | Tipo |  | 0 |  | 0 | El certificado tendrá validez durante 6 meses
OLB100 OLB102 OLB103/104 OLB105 | Resistencia a compresión | * ** *** | UNE-EN 12350-1, UNE-EN 12390-2+1M, UNE-EN 12390-3+AC | ESTRUCTURAS_AUX CALC AMASADAS |  |  |  | 0 |  | 0 | * En el cálculo de lotes/amasadas realizado en la hoja auxiliar no se ha tenido en cuenta hormigones con distintivo oficialmente reconocido. ** El tiempo (periodo) de hormigonado no se ha tenido en cuenta para el cálculo de lotes/amasadas. *** Las probetas para resistencia a compresión se fabricarán por vertido simple, de una sola vez y sin compactación
OLB194 | Caracterización de la fluidez. Ensayo del escurrimiento |  | UNE-EN 12350-8 | ESTRUCTURAS_AUX CALC AMASADAS |  |  |  | 0 |  | 0
OLB197 | Caracterización de la fluidez en presencia de barras. Ensayo de escurrimiento con el anillo japonés | * | UNE-EN 12350-12 | 1/4 | ESTRUCTURAS_AUX CALC AMASADAS |  |  | 0 |  | 0 | Sólo se realizará si se trata de un hormigón densamente armado o pretensado
1.4.2- Ensayos control ejecución: PILOTES Y PANTALLAS (UNE-EN 1536:2011+A1 y UNE-EN 1538:2011+A1)
1.4.2.1- Pilotes in situ y encepados
1.4.2.1.1 - Pilotes in situ
1.4.2.1.1.1- Pilotes in situ: Inicio de la unidad de obra
OLB100 OLB102 OLB103/104 OLB105 | Resistencia a compresión | * | UNE-EN 12350-1, UNE-EN 12390-2+1M, UNE-EN 12390-3+AC | ESTRUCTURAS_AUX CALC AMASADAS |  |  |  | 0 |  | 0 | *Se tomará una serie por cada uno de los 3 primeros pilotes de una unidad de obra (estructura).
OLB101 | Ensayos de hormigón fresco. Parte 2. Ensayo de asentamiento | * | UNE-EN 12350-2 | ESTRUCTURAS_AUX CALC AMASADAS |  |  |  | 0 |  | 0 | *Se tomará una serie por cada uno de los 3 primeros pilotes de una unidad de obra (estructura).
1.4.2.2.1.2- Pilotes in situ. Durante la ejecución de la unidad de obra: control de la docilidad
OLB101 | Ensayos de hormigón fresco. Parte 2. Ensayo de asentamiento | * | UNE-EN 12350-2 | ESTRUCTURAS_AUX CALC AMASADAS |  |  |  | 0 |  | 0 | * La norma UNE-EN 1536 obliga a realizar la consistencia cada camión o cada 10 m3.
1.4.2.1.1.3- Pilotes in situ: Durante la ejecución de la unidad de obra (para hormigones de clase de resistencia ˂ C 35 (s/ UNE-EN 206:2013 referido a resistencia sobre probetas cilíndricas)
OLB100 OLB102 OLB103/104 OLB105 | Resistencia a compresión | * ** *** **** | UNE-EN 12350-1, UNE-EN 12390-2+1M, UNE-EN 12390-3+AC | ESTRUCTURAS_AUX CALC AMASADAS |  |  |  | 0 |  | 0 | * Se tomará una serie por cada 5 pilotes (cada 15 pilotes si el volumen por unidad fuera ≤ 4 m3). ** Si hubieran interrupciones de los trabajos superiores a los 7 días, tomar 2 series adicionales. *** Si se hormigona al día 75 m3, se tomará una serie adicional. **** El número mínimo de probetas por serie será de 4.
OLB101 | Ensayos de hormigón fresco. Parte 2. Ensayo de asentamiento | * | UNE-EN 12350-2 | ESTRUCTURAS_AUX CALC AMASADAS |  |  |  | 0 |  | 0 | * Al menos en cada toma de muestra para resistencia a compresión se medirá la consistencia
1.4.2.1.1.4- Pilotes in situ: Durante la ejecución de la unidad de obra (para hormigones de clase de resistencia ≥ C 35 (s/ UNE-EN 206:2013 referido a resistencia sobre probetas cilíndricas)
OLB100 OLB102 OLB103/104 OLB105 | Resistencia a compresión | * ** *** **** | UNE-EN 12350-1, UNE-EN 12390-2+1M, UNE-EN 12390-3+AC | ESTRUCTURAS_AUX CALC AMASADAS |  |  |  | 0 |  | 0 | * Se tomará una serie por cada 5 pilotes (cada 15 pilotes si el volumen por unidad fuera ≤ 4 m3). ** Si hubieran interrupciones de los trabajos superiores a los 7 días, tomar 2 series adicionales. *** Si se hormigona al día 75 m3, se tomará una serie adicional. **** El número mínimo de probetas por serie será de 4.
OLB101 | Ensayos de hormigón fresco. Parte 2. Ensayo de asentamiento | * | UNE-EN 12350-2 | ESTRUCTURAS_AUX CALC AMASADAS |  |  |  | 0 |  | 0 | *Al menos en cada toma de muestra para resistencia a compresión se medirá la consistencia
| 1.4.2.2.- Encepados | * | [8 empty] | * Se ha seguido los requerimientos de la EHE-08 para elementos macizos para el control de lotes.
3201 | Declaración responsable modelo anejo 4 del CE según art. 57.4.1 CE, con una antiguedad menor de 6 meses. | * | CE | 1 | Tipo | Tipo |  | 0 |  | 0
OLB100 OLB102 OLB103/104 OLB105 | Resistencia a compresión | * | UNE-EN 12350-1, UNE-EN 12390-2+1M, UNE-EN 12390-3+AC | ESTRUCTURAS_AUX CALC AMASADAS |  |  |  | 0 |  | 0 | *Según especificaciones de EHE-08
OLB101 | Ensayos de hormigón fresco. Parte 2. Ensayo de asentamiento | * | UNE-EN 12350-2 | ESTRUCTURAS_AUX CALC AMASADAS |  |  |  | 0 |  | 0 | Al menos en cada toma de muestra para resistencia a compresión se medirá la consistencia
1.4.3.- Pantallas
1.4.3.1- Pantallas: Durante la ejecución de la unidad de obra
1.4.3.1.1- Pantallas: Durante la ejecución de la unidad de obra: control de docilidad
OLB101 | Ensayos de hormigón fresco. Parte 2. Ensayo de asentamiento | * | UNE-EN 12350-2 | ESTRUCTURAS_AUX CALC AMASADAS |  |  |  | 0 |  | 0 | * La norma UNE-EN 1538 en la tabla B.1 contempla, como mínimo, una determinación del cono Abrams por cada comienzo de panel. No están incluidas las realizadas en el control de resistencía.
1.4.3.1.2- Pantallas: Durante la ejecución de la unidad de obra: control de resistencia
OLB100 OLB102 OLB103/104 OLB105 | Resistencia a compresión | * ** | UNE-EN 12350-1, UNE-EN 12390-2+1M, UNE-EN 12390-3+AC | ESTRUCTURAS_AUX CALC AMASADAS |  |  |  | 0 |  | 0 | * Se tomará tres series por día/cada 300 m3. ** El número mínimo de probetas por serie será de 4.
OLB101 | Ensayos de hormigón fresco. Parte 2. Ensayo de asentamiento |  | UNE-EN 12350-2 | ESTRUCTURAS_AUX CALC AMASADAS |  |  |  | 0 |  | 0
1.4.4- Ensayos de durabilidad del hormigón durante la ejecución (hormigón covencional y autocompactante)
3007 | Ensayos de hormigón fresco. Parte 7. Determinación del contenido de aire. Métodos de presión | * ** *** | UNE-EN 12350-7 | Control inicio de suministro |  | ESTRUCTURAS_AUX CALC AMASADAS |  | 0 |  | 0 | * Solo para hormigones sometidos a las clases generales de exposición XF2 y XF4. ** Se realizará por cada tipo de exposición indicada: al inicio de su suministro y una vez cada 6 meses a lo largo del suministro. ***Solo para hormigones que no posean DCOR.
|  |  |  | Control durante el suministro | Semestre y tipo | ESTRUCTURAS_AUX CALC AMASADAS |  | 0 |  | 0
OLB115 | Ensayos de hormigón endurecido. Parte 8. Profundidad de penetración de agua bajo presión (3 probetas) | * ** *** **** | UNE-EN 12390-8+1M | Control inicio de suministro |  | ESTRUCTURAS_AUX CALC AMASADAS |  | 0 |  | 0 | * Solo para hormigones sometidos a las clases de exposición XA,XS,XD, XF o XM. ** Se realizará por cada tipo de exposición indicada: al inicio de su suministro y una vez cada 6 meses a lo largo del suministro. *** Solo para hormigones que no posean DCOR ****Para la realización del ensayo de penetración leer conjuntamente con el Artículo 57.3.3 CodE
|  |  |  | Control durante el suministro | Semestre y tipo | ESTRUCTURAS_AUX CALC AMASADAS |  | 0 |  | 0
1.5.- Caracterización de los lodos bentoníticos o suspensiones poliméricas
3055 | Densidad (kg/m3) | * | UNE-EN 1538 / UNE-EN 1536 | 2 | Día | Día |  | 0 |  | 0 | Un ensayo se realizará sobre lodo fresco y otro sobre el lodo reutilizado
3056 | Viscosidad en cono Marsh (s) |  | UNE-EN 1538 / UNE-EN 1536 / UNE-EN ISO 13500 | 2 | Día | Día |  | 0 |  | 0
3057 | Filtrado (cm3) |  | UNE-EN 1538 / UNE-EN 1536 / UNE-EN ISO 13500 | 2 | Día | Día |  | 0 |  | 0
3058 | Contenido de arena en volumen (%) |  | UNE-EN 1538 / UNE-EN 1536 / UNE-EN ISO 13500 | 2 | Día | Día |  | 0 |  | 0
3059 | pH |  | UNE-EN 1538 / UNE-EN 1536 | 2 | Día | Día |  | 0 |  | 0
3060 | Cake (mm) |  | UNE-EN 1538 / UNE-EN 1536 / UNE-EN ISO 13500 | 2 | Día | Día |  | 0 |  | 0
1.6.- Control de la unidad terminada
1.6.1- Pilotes prefabricados
7300 | Comprobación de integridad estructural mediante ensayo sónico de impedancia mecánica con martillo de mano |  | ASTM D5882 NF-P94-160-4 Recomendaciones ensayos de integridad de pilotes y pantallas in situ del CEDEX | 1 | 2 | Pilotes |  | 0 |  | 0
1.6.2- Ensayos en pilotes in situ (control unidad terminada)
7301 | Comprobación de integridad estructural mediante ensayo sónico de impedancia mecánica con martillo de mano | * | ASTM D5882 NF-P94-160-4 Recomendaciones ensayos de integridad de pilotes y pantallas in situ del CEDEX | 1 | 1 | Pilote |  | 0 |  | 0 | El Director de Obra decidirá si los pilotes auscultados por el Laboratorio de Recepción pueden ser obviados en el Control de Producción
7302 | Comprobación de integridad estructural mediante ensayo de transparencia sónica (cross-hole) en pilote instrumentado con 3 tubos de acero (Tres diagrafías por pilote) | * | ASTM D 6760 NF P 94-160-1 Recomendaciones ensayos de integridad de pilotes y pantallas in situ del CEDEX | 1 | 1 | Pilote |  | 0 |  | 0 | El Director de Obra decidirá si los pilotes auscultados por el Laboratorio de Recepción pueden ser obviados en el Control de Producción
7303 | Comprobación de integridad estructural mediante ensayo de transparencia sónica (cross-hole) en pilote instrumentado con 4 tubos de acero (Seis diagrafías por pilote) | * | ASTM D 6760 NF P 94-160-1 Recomendaciones ensayos de integridad de pilotes y pantallas in situ del CEDEX | 1 | 1 | Pilote |  | 0 |  | 0 | El Director de Obra decidirá si los pilotes auscultados por el Laboratorio de Recepción pueden ser obviados en el Control de Producción
7304 | Comprobación de integridad estructural mediante ensayo de transparencia sónica (cross-hole) en pilote instrumentado con más de 4 tubos de acero (Diez diagrafías por pilote) | * | ASTM D 6760 NF P 94-160-1 Recomendaciones ensayos de integridad de pilotes y pantallas in situ del CEDEX | 1 | 1 | Pilote |  | 0 |  | 0 | El Director de Obra decidirá si los pilotes auscultados por el Laboratorio de Recepción pueden ser obviados en el Control de Producción
1.6.3- Ensayos en muros-pantalla in situ (control unidad terminada)
7305 | Comprobación de integridad estructural mediante ensayo de transparencia sónica (cross-hole) en muro pantalla instrumentado con 3 tubos de acero (Tres diagrafías por pantalla) | * | ASTM D 6760 NF P 94-160-1 Recomendaciones ensayos de integridad de pilotes y pantallas in situ del CEDEX | 1 | Pantalla (100% combinación de tubos) | Pantalla |  | 0 |  | 0 | El Director de Obra decidirá si las pantallas auscultadas por el Laboratorio de Recepción pueden ser obviadas en el Control de Producción
7306 | Comprobación de integridad estructural mediante ensayo de transparencia sónica (cross-hole) en muro pantalla instrumentado con 4 tubos de acero (Seis diagrafías por pantalla) | * | ASTM D 6760 NF P 94-160-1 Recomendaciones ensayos de integridad de pilotes y pantallas in situ del CEDEX | 1 | Pantalla (100% combinación de tubos) | Pantalla |  | 0 |  | 0 | El Director de Obra decidirá si las pantallas auscultadas por el Laboratorio de Recepción pueden ser obviadas en el Control de Producción
7307 | Comprobación de integridad estructural mediante ensayo de transparencia sónica (cross-hole) en muro pantalla instrumentado con más de 4 tubos de acero (Diez diagrafías por pantalla) | * | ASTM D 6760 NF P 94-160-1 Recomendaciones ensayos de integridad de pilotes y pantallas in situ del CEDEX | 1 | Pantalla (100% combinación de tubos) | Pantalla |  | 0 |  | 0 | El Director de Obra decidirá si las pantallas auscultadas por el Laboratorio de Recepción pueden ser obviadas en el Control de Producción
2.- ACERO CORRUGADO PARA ARMAR (ARMADURAS PASIVAS)
2.1.- Control documental
000 | Se exigirá etiqueta de marcado CE y Declaración de Prestaciones cuando entre en vigor
5027 | Distintivo de calidad oficialmente reconocido |  | CodE | 1 | Partida | Partida |  | 0 |  | 0
5005 | Certificado de adherencia en barras de acero corrugado |  | UNE-EN 10080. Anexo C | 1 | Partida | Partida |  | 0 |  | 0
2.2.- Ensayos
OLC002 | Características geométricas de barras de acero corrugado | * | UNE-EN 10080 UNE-EN 15630-1 | 2 | 30 | Tm |  | 0 |  | 0 | * Para cada diámetro y fabricante. ** Para cumplimiento del artículo 34 mientras no esté vigente el marcado CE para los aceros corrugados en caso de no poseer distintivo de calidad oficialmente reconocido (conforme a lo indicado en el artículo 18), se deben realizar ensayos de comprobación durante la recepción.
OLC007 | Doblado simple, doblado-desdoblado en barras de acero corrugado | * | UNE-EN ISO 15630-1 | 2 | 30 | Tm |  | 0 |  | 0
OLC008 | Ensayo de tracción en barras de acero corrugado | * ** | UNE-EN ISO 15630-1 ISO 6892 Artículo 34.1 | 2 | 30 | Tm |  | 0 |  | 0
| 3.- ACERO PARA TENSADOS (ARMADURAS ACTIVAS) | [9 empty] | * Solo para barras de acero inoxidable
3.1.- Identificación de los aceros
3.1.1.- Alambres
3.1.1.1.- Control documenntal
000 | Se exigirá etiqueta de marcado CE y Declaración de Prestaciones cuando entre en vigor |  |  | 1 | Tipo / Fabricante | Tipo / Fabricante |  | 0 |  | 0
5027 | Distintivo de calidad oficialmente reconocido | * | CE | 1 | Tipo / Fabricante | Tipo / Fabricante |  | 0 |  | 0
5025 | Se exigirá certificado de conformidad frente a corrosión bajo tensión | * | Art. 60 CodE | 1 | Tipo / Fabricante | Tipo / Fabricante |  | 0 |  | 0 | Se comprobará que sigue en vigor la concesión al producto del distintivo de calidad por parte del organismo certificador y sigue en vigor el reconocimiento oficial del distintivo
5026 | Se exigirá copia del certificado de trazabilidad | * | Art. 60 CodE | 1 | Tipo / Fabricante | Tipo / Fabricante |  | 0 |  | 0 | * Tendrá una antigüedad no superior a un año
3.1.1.2.- Ensayos
OLC005 | Características geométricas | * | UNE 36094 | 1 | 30 | Tm |  | 0 |  | 0 | En el caso de posesión de distintivo de calidad, no será obligatorio la realización de estos ensayos.
OLC013 | Ensayo de tracción determinando resistencia, límite elástico y alargamiento, estricción y módulo de elasticidad |  | UNE-EN ISO 15630-3 | 1 | 30 | Tm |  | 0 |  | 0
3.1.2.- Barras
3.1.2.1.- Control documental
000 | Se exigirá etiqueta de marcado CE y Declaración de Prestaciones cuando entre en vigor |  |  | 1 | Tipo / Fabricante | Tipo / Fabricante |  | 0 |  | 0
5027 | Distintivo de calidad oficialmente reconocido | * | CodE | 1 | Tipo / Fabricante | Tipo / Fabricante |  | 0 |  | 0 | Se comprobará que sigue en vigor la concesión al producto del distintivo de calidad por parte del organismo certificador y sigue en vigor el reconocimiento oficial del distintivo
5025 | Se exigirá certificado de conformidad frente a corrosión bajo tensión | * | Art. 60 CodE | 1 | Tipo / Fabricante | Tipo / Fabricante |  | 0 |  | 0 | * Tendrá una antigüedad no superior a un año
5026 | Se exigirá copia del certificado de trazabilidad | * | Art. 60 CodE | 1 | Tipo / Fabricante | Tipo / Fabricante |  | 0 |  | 0 | Sólo se exigirá para suministros superiores a 100 Tm
3.1.2.2.- Ensayos
OLC002 | Características geométricas |  | UNE-EN ISO 15630-3 | 1 | 30 | Tm |  | 0 |  | 0
OLC008 | Ensayo de tracción determinando resistencia, límite elástico y alargamiento, estricción y módulo de elasticidad |  | UNE-EN ISO 15630-3 | 1 | 30 | Tm |  | 0 |  | 0
3.1.3.- Cordones
3.1.3.1.- Control documental
000 | Se exigirá etiqueta de marcado CE y Declaración de Prestaciones cuando entre en vigor |  |  | 1 | Tipo / Fabricante | Tipo / Fabricante |  | 0 |  | 0
5027 | Distintivo de calidad oficialmente reconocido | * | CodE | 1 | Tipo / Fabricante | Tipo / Fabricante |  | 0 |  | 0 | Se comprobará que sigue en vigor la concesión al producto del distintivo de calidad por parte del organismo certificador y sigue en vigor el reconocimiento oficial del distintivo
5025 | Se exigirá certificado de conformidad frente a corrosión bajo tensión |  | Art. 60 CodE | 1 | Tipo / Fabricante | Tipo / Fabricante |  | 0 |  | 0 | * Tendrá una antigüedad no superior a un año
5026 | Se exigirá copia del certificado de trazabilidad | * | Art. 60 CodE | 1 | Tipo / Fabricante | Tipo / Fabricante |  | 0 |  | 0 | Sólo se exigirá para suministros superiores a 100 Tm
3.1.3.2.- Ensayos
OLC005 | Características geométricas | * | UNE 36094 | 1 | 30 | Tm |  | 0 |  | 0 | En el caso de posesión de distintivo de calidad, no será obligatorio la realización de estos ensayos
OLC015 | Ensayo de tracción determinando resistencia, límite elástico y alargamiento, estricción y módulo de elasticidad |  | UNE-EN ISO 15630-3 | 1 | 30 | Obra |  | 0 |  | 0
3.2.- Caracterización de la lechada de inyección
OLB121 | Fluidez de lechada de inyección |  | UNE-EN 445 | 2 | Día | Día |  | 0 |  | 0
OLB122 y OLB123 | Exudación y variación de volumen (ensayo de la mecha inducida) |  | UNE-EN 445 | 2 | Día | Día |  | 0 |  | 0
OLB124 | Resistencia a compresión |  | UNE-EN 445 | 2 | Día | Día |  | 0 |  | 0
3.3.- Control de las instalaciones
3000 | Verificación instalación de tesado |  | Modelo de AOPJA / Art. 50 CodE | 1 | Equipo | Equipo |  | 0 |  | 0
4.- ACERO LAMINADO EN ESTRUCTURAS
4.1.- Identificación de los perfiles
OLC037 | Determinación de cabono total | * | UNE 7014 | 1 | Tipo acero | Tipo acero |  | 0 |  | 0 | Se realizará en estructuras de más de 100 Tm
OLC038 | Determinación cuantitativa de fósforo |  | UNE 7029 | 1 | Tipo acero | Tipo acero |  | 0 |  | 0
OLC039 | Determinación cuantitativa de azufre |  | UNE 7019 | 1 | Tipo acero | Tipo acero |  | 0 |  | 0
OLC040 | Determinación cuantitativa de manganeso |  | UNE 7027 | 1 | Tipo acero | Tipo acero |  | 0 |  | 0
OLC042 | Determinación de nitrógeno. Método espectofotométrico |  | UNE-EN ISO 4945 | 1 | Tipo acero | Tipo acero |  | 0 |  | 0
OLC034 | Ensayo de tracción determinando resistencia, límite elástico y alargamiento. Incluyendo mecanizado de probetas | * | UNE-EN 10002-1 | 1 | 20 | Tm |  | 0 |  | 0 | * Si hay perfiles o espesores diferentes se realizará al menos 1 determinación por tipo. ** Para cantidades iguales o inferiores a 1.000 Tm, el tamaño de lote será 100 Tm. *** Se realizará de acuerdo a la norma del producto
OLC033 | Ensayo de doblado sobre probetas | * | UNE-EN ISO 7438 | 1 | 20 | Tm |  | 0 |  | 0
OLC035 | Ensayo de flexión por choque. Resiliencia | * | UNE 7475-1 EN 10045-1 | 1 | 20 | Tm |  | 0 |  | 0
5021 | Espesor de chapa | * ** | UNE-EN 10025 | 5 | 20 | Tm |  | 0 |  | 0
4.2.- Identificación de los perfiles acero inoxidable
OLC034 | Ensayo de tracción determinando resistencia, límite elástico y alargamiento. Incluyendo mecanizado de probetas |  | UNE-EN 10088-1:2015, UNE-EN-ISO 10088-4* y UNE EN ISO 10088-5* | 1 | Tipo acero | Tipo acero |  | 0 |  | 0 | Ensayos para aceros inoxidables estructurales
| Ensayo químico completo C, P, S, N, Si, Mn, Cr, Ni, Mo y Cu |  | UNE-EN 10088-1:2015, UNE-EN-ISO 10088-4* y UNE EN ISO 10088-5* | 1 | Tipo acero | Tipo acero |  | 0 |  | 0
4.3.- Material de aporte
000 | Se exigirá etiqueta de marcado CE y Declaración de Prestaciones |  |  | 1 | Tipo | Tipo |  | 0 |  | 0
4.4.- Taller constructor
5050 | Verificación taller de estructura metálica | * | Modelo de AOPJA | 1 | Procedencia | Procedencia |  | 0 |  | 0 | Durante la verificación se solicitará, como mínimo, la documentación relativa al marcado CE del taller y del material de aporte, así como certificados de homologación de soldadores y procesos de soldadura. La visita de inspección la deberá realizar un inspector al menos de nivel II certificado en algún método END según norma UNE-EN 9712.
000 | Se exigirá marcado CE de taller (Según nivel de ejecución necesario) | * | UNE-EN 1090-1 | 1 | Taller | Taller |  | 0 |  | 0 | Lo presentarán todos los talleres que intervengan en la obra
4.5.- Inspección previa a la soldadura
OLC043 | 1/2 Jornada de técnico en inspección previa a las soldaduras | * | UNE 14044 | 1 | 40 | Tm |  | 0 |  | 0 | Como mínimo se verificará: Control de preparación de las uniones, control geométrico de la preparación de las soldaduras, verificación del tipo de unión según planos constructivos de taller (con un máximo de 15 zonas preparadas para soldeo por visita).
4.6.- Control de las soldaduras
4.6.1.- Cualificación del inspector
5054 | Certificado nivel I, II, III de un inspector de END del método correspondiente (PM, LP, US, RX o IV) y del sector correspondiente (Mat. Metálicos-soldadura) | * | UNE EN ISO 9712 UNE 14618 | 1 | Inspectores | [5 empty] | Necesariamente, el inspector que realice el control de soldaduras deberá estar en posesión de la certificación correspondiente al método a emplear
5053 | Procedimiento de END, redactado por un inspector con nivel III |  | Según norma de ensayo | 1 | Tipo ensayo | Tipo ensayo |  | 0 |  | 0
4.6.2.- Cualificación de soldadores
5052 | Certificados de procedimiento de soldeo acorde con el tipo de soldadura y material a soldar |  | UNE-EN ISO 15614-1 | 1 | Procedimiento | Procedimiento |  | 0 |  | 0
5051 | Certificado homologación de soldadores acorde con el tipo de soldadura y material a soldar |  | UNE-EN ISO 9606-1 | 1 | Soldador
| 4.6.3.- Ensayos control de soldaduras |  | El Plan de Control de soldaduras definido en estas Recomendaciones tiene carácter estimativo, debiendo ajustarse en obra una vez conocido en detalle el tipo de uniones, que determinará la inspección a realizar
OLC047 OLC048 | Inspección por Líquidos penetrantes (Por 1/2 jornada de inspección) |  | UNE EN ISO 17635 , UNE EN ISO 3452 -1 y UNE EN ISO 23277. | 1 | 60 | Tm |  | 0 |  | 0 | *Se eligirá líquidos penetrantes o partículas magnéticas dependiendo del tipo de soldaduras. Media jornada cada 60 T, que incluye un mínimo de 15 unidades de ensayos, y deberá alcanzarse el 10% del total de las uniones (se ha tomado como referencia del % de control mínimo a realizar, el que marca la norma UNE-EN ISO 1090-2+A1 en el nivel de ejecución (EXC) 2, que indica un 10% de las uniones de la estructuras). En el caso de ser nivel de ejecución 3 (EXC3), y o 4 (EXC4), el porcentaje de inspección debe ser de un 20% En caso de edificaciones dispersas se podrá aumentar el número del ensayo por encima del criterio por toneladas, en función del proceso constructivo. Debido a la trascendencia de las soldaduras en la estabilidad de una estructuras, el inspector debe estar certificado en nivel II según END del método correspondiente (PT, MT, UT, RT o VT) y del sector correspondiente (Mat. Metálicos-soldadura). UNE-EN ISO 9712. Este control debe ser efectuado por un inspector certificado por las normas UNE 14618 o UNE EN ISO 9712.
OLC051 OLC052 | Inspección por partículas magnéticas (Por 1/2 jornada de inspección) |  | UNE EN ISO 17635, UNE EN ISO 17638 y UNE EN ISO 23278. | 1 | 60 | Tm |  | 0 |  | 0
OLC049 | Ensayos por ultrasonidos de soldaduras (Por 1/2 jornada de inspección) |  | UNE EN ISO 17635, UNE EN ISO 17640 y UNE EN ISO 11666. | 1 | 80 | Tm |  | 0 |  | 0
OLC053 | Ensayos radiográficos de soldadura (Por 1/2 jornada de inspección) |  | UNE EN ISO 17635, según UNE EN ISO 17636-1 , UNE EN ISO 17636-2 y UNE EN ISO 10675-1. |  | 80 | Tm |  | 0 |  | 0
OLC046 OLC045 OLC044 | Inspección visual y control geométrico de las soldaduras (Por 1/2 jornada de inspección) |  | UNE-EN ISO 5817 UNE-EN ISO 17637 | 1 | 80 | Tm |  | 0 |  | 0
5060 | Inspección visual sobre pernos conectores (Por 1/2 jornada de inspección) | * | UNE-EN 1090-1+A1 y UNE-EN ISO 14555 | 1 | 120 | Tm |  | 0 |  | 0 | Utilizados en estructuras mixtas de acero y hormigón
OLC049 | Ensayo sónico sobre pernos conectores (Por 1/2 jornada de inspección) |  | UNE-EN 1090-1+A1 y UNE-EN ISO 14555 | 1 | 120 | Tm |  | 0 |  | 0
5061 | Ensayo de doblado a 15º sobre pernos conectores (Por 1/2 jornada de inspección) |  | UNE-EN 1090-1+A1 y UNE-EN ISO 14555 | 1 | 120 | Tm |  | 0 |  | 0
4.6.- Control geométrico
5070 | Despieces (Por 1/2 jornada de inspección) | * | RPX-95, UNE EN 1090-1 y planos | 1 | 10 | Tm |  | 0 |  | 0 | Control geométrico sobre elementos más pequeños
5071 | Conjuntos terminados (Por 1/2 jornada de topografía) | * | RPX-95 y planos | 1 | 10 | Tm |  | 0 |  | 0 | Control topográfico sobre los vanos (se consideran vanos a los elementos biapoyados entre pilas, estribos, crujía entre pilares y/o muros)
4.7.- Control de la protección anticorrosiva
4.7.1.- Estructuras pintadas
4.7.1.1.- Preparación superficial
5062 | Chorreado o granallado (visual) (Por 1/2 jornada de inspección) |  | ISO 8501-1 | 1 | 100 | Tm |  | 0 |  | 0
4.7.1.2.- Protección anticorrosiva
OLC094 | Control del micraje de las diferentes capas que componen el sistema de protección anticorrosiva |  | UNE-EN ISO 2808 | 1 | 20 | Tm |  | 0 |  | 0
OLC100 | Pinturas. Ensayo de adherencia por corte por enrejado para espesores <250 µm | * | UNE-EN ISO 2409 | 1 | 20 | Tm |  | 0 |  | 0 | Se realizará un ensayo u otro en función del espesor previsto
OLC102 | Pinturas. Ensayo de adherencia por tracción para espesores >250 µm |  | UNE-EN ISO 4624 | 1 | 20 | Tm |  | 0 |  | 0
4.7.2.- Estructuras galvanizadas
OLC092 OLC095 | Aspecto y espesor medio del recubrimiento galvanizado |  | UNE-EN ISO 1461 | 1 | 20 | Tm |  | 0 |  | 0
4.8.- Uniones atornilladas. Control del par de apriete
OLC036 | Verificación del par de apriete (Por 1/2 jornada de inspección) | * | UNE-EN 1090-2 | 1 | 20 | Tm |  | 0 |  | 0 | El apriete se realizará según la métrica y calidad del tornillo
| 5.- RELLENO EN TRASDÓS DE ESTRUCTURAS * | [9 empty] | En el caso de cuñas de transición conformadas con suelos tratados con cemento, se actuará de acuerdo con el apartado 2 del capítulo I. Movimiento de tierras
5.1.- Identificación de los materiales
OLA005 | Ensayo de compactación. Próctor modificado |  | UNE 103501 | 1 | 1000 | m3 |  | 0 |  | 0
OLA003 | Análisis granulométrico de suelos |  | UNE 103101 | 1 | 5000 | m3 |  | 0 |  | 0
OLA008 OLA009 | Límites de Atterberg |  | UNE 103103 UNE 103104 | 1 | 5000 | m3 |  | 0 |  | 0
OLA004 | Determinación en laboratorio del Índice C.B.R. de un suelo |  | UNE 103502 | 1 | 10000 | m3 |  | 0 |  | 0
OLA014 | Contenido de materia orgánica en suelos |  | UNE 103204 | 1 | 10000 | m3 |  | 0 |  | 0
OLA015 | Contenido de sales solubles en suelos |  | NLT-114 | 1 | 10000 | m3 |  | 0 |  | 0
OLA012 | Densidad relativa de las partículas de un suelo |  | UNE 103302 | 1 | 10000 | m3 |  | 0 |  | 0
5.2.- Compactación
OLA011 | Densidad y humedad "in situ" |  | UNE 103900 | 3 | Tongada | Tongada |  | 0 |  | 0
6.- NEOPRENOS
000 | Se exigirá etiqueta de marcado CE y Declaración de Prestaciones |  |  | 1 | Tipo / Procedencia | Tipo / Procedencia |  | 0 |  | 0
OLA152 | Control dimensional |  | UNE-EN 1337-3 | 2 | Estructura | Estructura |  | 0 |  | 0
OLA153 | Dureza Shore |  | UNE-EN ISO 48 | 2 | Estructura | Estructura |  | 0 |  | 0
7.- IMPERMEABILIZACIÓN DE TABLEROS MEDIANTE LÁMINAS BITUMINOSAS
000 | Se exigirá etiqueta de marcado CE y Declaración de Prestaciones |  |  | 1 | Tipo / Procedencia | Tipo / Procedencia |  | 0 |  | 0
7053 | Características geométricas |  | UNE-EN 1848-1 UNE-EN 14695 | 1 | Tipo / Procedencia | Tipo / Procedencia |  | 0 |  | 0
7051 | Masa por unidad de área y espesor |  | UNE-EN 1849-1 UNE-EN 14695 | 1 | Tipo / Procedencia | Tipo / Procedencia |  | 0 |  | 0
7050 | Absorción de agua |  | UNE-EN 14223 UNE-EN 14695 | 1 | Tipo / Procedencia | Tipo / Procedencia |  | 0 |  | 0
7055 | Resistencia a tracción |  | UNE-EN 12311-1 UNE-EN 14695 | 1 | Tipo / Procedencia | Tipo / Procedencia |  | 0 |  | 0
8.- ELEMENTOS PREFABRICADOS DE HORMIGÓN PARA ESTRUCTURAS
8.1.- Vigas, pilas, dinteles, marcos, arcos y otros elementos estructurales
000 | Se exigirá etiqueta de marcado CE y Declaración de Prestaciones |  |  | 1 | Tipo / Procedencia | Tipo / Procedencia |  | 0 |  | 0
3002 | Verificación planta prefabricados | * | Modelo de AOPJA | 1 | Planta | Planta |  | 0 |  | 0 | Durante la verificación se comprobará especialmente la disposición y cuantía de armaduras y los recubrimientos. El fabricante debe presentar justificación del control de resistencias de los hormigones empleados en la fabricación del elemento prefabricado, de acuerdo con el Art. 57.9 del CodE
3103 | Inspección visual, control dimensional y características superficiales | * | UNE-EN 13369 | 1 | 100% |  |  | 0 |  | 0 | La inspección visual se realizará de acuerdo a la norma de producto
| 8.1.1.- Control de fabricación en planta | * | [8 empty] | Si el producto posee Sello de Calidad, se podrá eximir, a juicio del Director de Obra, de la realización de los ensayos de Control de Producción.
OLB100 OLB102 OLB103/104 OLB105 | Resistencia a compresión | * | UNE-EN 12350-1, UNE-EN 12390-2+1M, UNE-EN 12390-3+AC | 1 | Semana | Semana |  | 0 |  | 0 | A juicio del Director de Obra se podrá modificar este control
OLB101 | Ensayos de hormigón fresco. Parte 2. Ensayo de asentamiento |  | UNE-EN 12350-2 | 1 | Semana | Semana |  | 0 |  | 0
8.2.- Elementos para encofrado o prelosa en tableros
3002 | Verificación planta prefabricados | * | Modelo de AOPJA | 1 | Planta | Planta |  | 0 |  | 0 | Durante la verificación se comprobará especialmente la disposición y cuantía de armaduras y los recubrimientos. El fabricante debe presentar justificación del control de resistencias de los hormigones empleados en la fabricación del elemento prefabricado, de acuerdo con el Art. 57.9 del CodE
5004 | Características geométricas de prelosa |  | Art. 62 CodE | 3 | Partida | Partida |  | 0 |  | 0
8.3.- Impostas y barreras rígidas
3002 | Verificación planta prefabricados | * | Modelo de AOPJA | 1 | Tipo / Procedencia | Tipo / Procedencia |  | 0 |  | 0 | Durante la verificación se comprobará especialmente la disposición y cuantía de armaduras y los recubrimientos. El fabricante debe presentar justificación del control de resistencias de los hormigones empleados en la fabricación del elemento prefabricado, de acuerdo con el Art. 57.9 del CodE
9.- BARANDILLAS Y OTROS ELEMENTOS AUXILIARES METÁLICOS
9.1.- Identificación de los elementos metálicos y su protección
5021 | Espesor de la chapa de acero | * | Norma producto | 1 | 25 | m |  | 0 |  | 0 | Se determinará de acuerdo a la norma del producto
OLC093 | Espesor de pinturas |  | UNE-EN ISO 2808 | 1 | 25 | m |  | 0 |  | 0
OLC102 | Adherencia por tracción en pinturas |  | UNE-EN ISO 4624 | 1 | 25 | m |  | 0 |  | 0
OLC092 OLC095 | Aspecto del recubrimiento galvanizado |  | UNE-EN ISO 1461 | 1 | 25 | m |  | 0 |  | 0
OLC094 | Espesor del galvanizado (Método magnético) |  | UNE-EN ISO 2178 | 1 | 25 | m |  | 0 |  | 0
OLC099 | Adherencia del galvanizado |  | UNE 135314 | 1 | 25 | m |  | 0 |  | 0
10.- PRUEBAS DE CARGA EN ESTRUCTURAS
7200 | Prueba de carga estructura |  | Artículo 23.2 Prueba de carga CodE /Recomendaciones para la realización de pruebas de carga (Ministerio de Fomento) / PG-3
[8 empty] | TOTAL CAPÍTULO III |  | 0

## ESTRUCTURAS_AUX CALC AMASADAS
INSTRUCCIONES Y ACLARACIONES
1.- Queda exluido de este cálculo de control de amasadas según CodE:
a) Los hormigones con distintivo oficialmente reconocido (DCOR);
b) Los hormigones con dispersión certificada;
c) No está contemplado el cálculo de amasadas más allá de los periodos de tiempo límite de hormigonado indicado en la tabla 57.5.4.1.
2.- En el CodE queda excluido las cimentaciones profundas. En esta hoja de cálculo, para estas unidades de obra se ha establecido el control de lotes y amasadas según la EHE-08 y norma UNE-EN correspondiente específica.
3.- La determinación del número de lotes, amasadas y ensayos, se ha dividido en dos partes: PARTE 1: CONTROL DE RESISTENCIA DEL HORMIGÓN y PARTE 2: CONTROL DE DURABILIDAD DEL HORMIGÓN.
4.- Para cada cuadro de cálculo de amasadas, se insertarán tantas filas como sean necesarias y dicha inserción será siempre entre las filas existentes para mantener los rangos de sumas.
PARTE 1: CONTROL DE RESISTENCIA DEL HORMIGÓN
CIMENTACION SUPERFICIAL Y ESTRUCTURA
Nº de amasadas en cada lote Hormigón SIN distintivo de calidad N ≥ V/35 N ≥ 3 c
Tipo de elemento | CATEGORIA RESISTENCIA fck a | Tipo de hormigón según consistencia (C / AC) b | Volumen de hormigón | [6 empty] | Nº de elementos o dimensión | [5 empty] | CRITERIO ELEGIDO |  |  |  |  | C | fck < 50
Cimentaciones con elementos de volumen superior a 200 m3 |  |  | V. Vertido de forma continua | [6 empty] | 1 elemento | [5 empty] | ELEMENTO | UNIDAD | Nº de lotes | Nº de amasadas (criterio más restrictivo) |  | AC | fck ≥ 50
ELEMENTO |  |  | VOLUMEN HORMIGÓN | [6 empty] | ELEMENTOS
|  |  | m3 | Nº de lotes | Nº de amasadas V/35 |  | Nº de amasadas N ≥ 3 c | Nº de amasadas (mayor número de amasadas de los dos criterios) |  | Nº elementos |  | Nº de lotes |  |  | Nº de amasadas
|  |  |  | 1 | 0 |  | 0 | 0 |  |  |  | 0 |  |  | 0 | 0 |  | 0 | 0
|  |  |  | 1 | 0 |  | 0 | 0 |  |  |  | 0 |  |  | 0 | 0 |  | 0 | 0
|  |  |  | 1 | 0 |  | 0 | 0 |  |  |  | 0 |  |  | 0 | 0 |  | 0 | 0
|  |  |  | 1 | 0 |  | 0 | 0 |  |  |  | 0 |  |  | 0 | 0 |  | 0 | 0
|  |  |  | 1 | 0 |  | 0 | 0 |  |  |  | 0 |  |  | 0 | 0 |  | 0 | 0
[16 empty] | Subtotal Hormigón convencional |  |  | 0
[16 empty] | Subtotal Hormigón autocompactante |  |  | 0
Nota a: Seleccionar si la clase resistente del Hormigón de proyecto es inferior o igual o superior a 50 MPa (CATEGORIA RESISTENCIA fck (fck < 50 / fck ≥ 50 ))
Nota b: Seleccionar tipo de hormigón según su docilidad (consistencia) HORMIGÓN AUTOCOMPACTANTE (AC) / HORMIGÓN COVENCIONAL (C)
Nota c: Para hormigones de proyecto que sean iguales o superiores a 50 MPa, N ≥ 6 (ver Nota a)
AC
Nº de amasadas en cada lote Hormigón sin distintivo de calidad N ≥ 3 c
Tipo de elemento | CATEGORIA RESISTENCIA fck a | Tipo de hormigón según consistencia (C / AC) b | Volumen de hormigón | [6 empty] | Nº de elementos o dimensión | [5 empty] | CRITERIO ELEGIDO
Cimentaciones superficiales con elementos de volumen inferior a 200 m3 |  |  | 100 m3 | [6 empty] | - | [5 empty] | ELEMENTO | UNIDAD | Nº de lotes | Nº de amasadas (criterio más restrictivo)
ELEMENTO |  |  | VOLUMEN HORMIGÓN
|  |  | m3 | Nº de lotes |  |  |  |  | Nº de amasadas
|  |  |  | 0 |  |  |  |  | 0 | [6 empty] | 0 |  | 0 | 0
|  |  |  | 0 |  |  |  |  | 0 | [6 empty] | 0 |  | 0 | 0
|  |  |  | 0 |  |  |  |  | 0 | [6 empty] | 0 |  | 0 | 0
|  |  |  | 0 |  |  |  |  | 0 | [6 empty] | 0 |  | 0 | 0
|  |  |  | 0 |  |  |  |  | 0 | [6 empty] | 0 |  | 0 | 0
[16 empty] | Subtotal Amasadas Hormigón convencional |  |  | 0
[16 empty] | Subtotal Amasadas Hormigón autocompactante |  |  | 0
Nota a: Seleccionar si la clase resistente del Hormigón de proyecto es inferior o igual o superior a 50 MPa (CATEGORIA RESISTENCIA fck (fck < 50 / fck ≥ 50 ))
Nota b: Seleccionar tipo de hormigón según su docilidad (consistencia) HORMIGÓN AUTOCOMPACTANTE (AC) / HORMIGÓN COVENCIONAL (C)
Nota c: Para hormigones de proyecto que sean iguales o superiores a 50 MPa, N ≥ 6 (ver Nota a)
Nº de amasadas en cada lote Hormigón sin distintivo de calidad N ≥ 3 c
Tipo de elemento | CATEGORIA RESISTENCIA fck a | Tipo de hormigón según consistencia (C / AC) b | Volumen de hormigón | [6 empty] | Nº de elementos o dimensión | [5 empty] | CRITERIO ELEGIDO
Vigas, forjados, losas para pavimentos y otros elementos trabajando a flexión |  |  | 100 m3 | [6 empty] | 1000 m2 de superficie construida 2 plantas (*) | [5 empty] | ELEMENTO | UNIDAD | Nº de lotes | Nº de amasadas (criterio más restrictivo)
ELEMENTO |  |  | VOLUMEN HORMIGÓN | [6 empty] | SUPERFICIE CONSTRUIDA
|  |  | m3 | Nº de lotes |  |  |  |  | Nº de amasadas | m2 |  | Nº de lotes |  |  | Nº de amasadas
|  |  |  | 0 |  |  |  |  | 0 |  |  | 0 |  |  | 0 | 0 |  | 0 | 0
|  |  |  | 0 |  |  |  |  | 0 |  |  | 0 |  |  | 0 | 0 |  | 0 | 0
|  |  |  | 0 |  |  |  |  | 0 |  |  | 0 |  |  | 0 | 0 |  | 0 | 0
|  |  |  | 0 |  |  |  |  | 0 |  |  | 0 |  |  | 0 | 0 |  | 0 | 0
|  |  |  | 0 |  |  |  |  | 0 |  |  | 0 |  |  | 0 | 0 |  | 0 | 0
[10 empty] | (*) En el caso de que un lote esté constituido por elementos de dos plantas, se deberán tener resultados de ambas plantas | [5 empty] | Subtotal Amasadas Hormigón convencional |  |  | 0
[16 empty] | Subtotal Amasadas Hormigón autocompactante |  |  | 0
Nota a: Seleccionar si la clase resistente del Hormigón de proyecto es inferior o igual o superior a 50 MPa (CATEGORIA RESISTENCIA fck (fck < 50 / fck ≥ 50 ))
Nota b: Seleccionar tipo de hormigón según su docilidad (consistencia) HORMIGÓN AUTOCOMPACTANTE (AC) / HORMIGÓN COVENCIONAL (C)
Nota c: Para hormigones de proyecto que sean iguales o superiores a 50 MPa, N ≥ 6 (ver Nota a)
Nº de amasadas en cada lote Hormigón sin distintivo de calidad N ≥ V/30 N ≥ 3 c
Tipo de elemento | CATEGORIA RESISTENCIA fck a | Tipo de hormigón según consistencia (C / AC) b | Volumen de hormigón | [6 empty] | Nº de elementos o dimensión | [5 empty] | CRITERIO ELEGIDO
Losa superior o inferior en marcos (*) |  |  | 200 m3 / V. vertido de forma continua | [6 empty] | Totalidad del elemento (losa superior o losa inferior) | [5 empty] | ELEMENTO | UNIDAD | Nº de lotes | Nº de amasadas (criterio más restrictivo)
ELEMENTO |  |  | VOLUMEN HORMIGÓN | [6 empty] | TOTALIDAD LOSA
|  |  | m3 | Nº de lotes (200 m3) | Nº amasadas lotes 200 m3 | Nº de amasadas V/30 | Nº de lotes (V continua) | Nº amasadas V. continua | Nº de amasadas (mayor número de amasadas de los dos criterios) | Losa(s) |  | Nº de lotes |  |  | Nº de amasadas
|  |  |  | 0 | 0 | 0 | 1 | 0 | 0 |  |  | 0 |  |  | 0 | 0 |  | 0 | 0
|  |  |  | 0 | 0 | 0 | 1 | 0 | 0 |  |  | 0 |  |  | 0 | 0 |  | 0 | 0
|  |  |  | 0 | 0 | 0 | 1 | 0 | 0 |  |  | 0 |  |  | 0 | 0 |  | 0 | 0
|  |  |  | 0 | 0 | 0 | 1 | 0 | 0 |  |  | 0 |  |  | 0 | 0 |  | 0 | 0
|  |  |  | 0 | 0 | 0 | 1 | 0 | 0 |  |  | 0 |  |  | 0 | 0 |  | 0 | 0
(*) Elemento habitual en ingeniería civil | [15 empty] | Subtotal Amasadas Hormigón convencional |  |  | 0
[16 empty] | Subtotal Amasadas Hormigón autocompactante |  |  | 0
Nota a: Seleccionar si la clase resistente del Hormigón de proyecto es inferior o igual o superior a 50 MPa (CATEGORIA RESISTENCIA fck (fck < 50 / fck ≥ 50 ))
Nota b: Seleccionar tipo de hormigón según su docilidad (consistencia) HORMIGÓN AUTOCOMPACTANTE (AC) / HORMIGÓN COVENCIONAL (C)
Nota c: Para hormigones de proyecto que sean iguales o superiores a 50 MPa, N ≥ 6 (ver Nota a)
Nº de amasadas en cada lote Hormigón sin distintivo de calidad N ≥ 3 c
Tipo de elemento | CATEGORIA RESISTENCIA fck a | Tipo de hormigón según consistencia (C / AC) b | Volumen de hormigón | [6 empty] | Nº de elementos o dimensión | [5 empty] | CRITERIO ELEGIDO
Muros portantes de edificación |  |  | 100 m3 | [6 empty] | 500 m2 de superficie construida 2 plantas (*) | [5 empty] | ELEMENTO | UNIDAD | Nº de lotes | Nº de amasadas (criterio más restrictivo)
ELEMENTO |  |  | VOLUMEN HORMIGÓN | [6 empty] | SUPERFICIE CONSTRUIDA
|  |  | m3 | Nº de lotes |  |  |  |  | Nº de amasadas | m2 |  | Nº de lotes |  |  | Nº de amasadas
|  |  |  | 0 |  |  |  |  | 0 |  |  | 0 |  |  | 0 | 0 |  | 0 | 0
|  |  |  | 0 |  |  |  |  | 0 |  |  | 0 |  |  | 0 | 0 |  | 0 | 0
|  |  |  | 0 |  |  |  |  | 0 |  |  | 0 |  |  | 0 | 0 |  | 0 | 0
|  |  |  | 0 |  |  |  |  | 0 |  |  | 0 |  |  | 0 | 0 |  | 0 | 0
|  |  |  | 0 |  |  |  |  | 0 |  |  | 0 |  |  | 0 | 0 |  | 0 | 0
[10 empty] | (*) En el caso de que un lote esté constituido por elementos de dos plantas, se deberán tener resultados de ambas plantas | [5 empty] | Subtotal Amasadas Hormigón convencional |  |  | 0
[16 empty] | Subtotal Amasadas Hormigón autocompactante |  |  | 0
Nota a: Seleccionar si la clase resistente del Hormigón de proyecto es inferior o igual o superior a 50 MPa (CATEGORIA RESISTENCIA fck (fck < 50 / fck ≥ 50 ))
Nota b: Seleccionar tipo de hormigón según su docilidad (consistencia) HORMIGÓN AUTOCOMPACTANTE (AC) / HORMIGÓN COVENCIONAL (C)
Nota c: Para hormigones de proyecto que sean iguales o superiores a 50 MPa, N ≥ 6 (ver Nota a)
Nº de amasadas en cada lote Hormigón sin distintivo de calidad N ≥ 3 c
Tipo de elemento | CATEGORIA RESISTENCIA fck a | Tipo de hormigón según consistencia (C / AC) b | Volumen de hormigón | [6 empty] | Nº de elementos o dimensión | [5 empty] | CRITERIO ELEGIDO
Pilares de edificación (*) |  |  | 100 m3 | [6 empty] | 500 m2 de superficie construida 2 plantas (*) | [5 empty] | ELEMENTO | UNIDAD | Nº de lotes | Nº de amasadas (criterio más restrictivo)
ELEMENTO |  |  | VOLUMEN HORMIGÓN | [6 empty] | SUPERFICIE CONSTRUIDA
|  |  | m3 | Nº de lotes |  |  |  |  | Nº de amasadas | m2 |  | Nº de lotes |  |  | Nº de amasadas
|  |  |  | 0 |  |  |  |  | 0 |  |  | 0 |  |  | 0 | 0 |  | 0 | 0
|  |  |  | 0 |  |  |  |  | 0 |  |  | 0 |  |  | 0 | 0 |  | 0 | 0
|  |  |  | 0 |  |  |  |  | 0 |  |  | 0 |  |  | 0 | 0 |  | 0 | 0
|  |  |  | 0 |  |  |  |  | 0 |  |  | 0 |  |  | 0 | 0 |  | 0 | 0
|  |  |  | 0 |  |  |  |  | 0 |  |  | 0 |  |  | 0 | 0 |  | 0 | 0
|  |  |  | 0 |  |  |  |  | 0 |  |  | 0 |  |  | 0 | 0 |  | 0 | 0
(*) En muchos casos, será juicioso pasar de con un control estadístico del hormigón a un control 100x100 para estas unidades de obra. Quedará a definir dicho control por parte del técnico competente redactor del Plan. | [9 empty] | (*) En el caso de que un lote esté constituido por elementos de dos plantas, se deberán tener resultados de ambas plantas | [5 empty] | Subtotal Amasadas Hormigón convencional |  |  | 0
[16 empty] | Subtotal Amasadas Hormigón autocompactante |  |  | 0
Nota a: Seleccionar si la clase resistente del Hormigón de proyecto es inferior o igual o superior a 50 MPa (CATEGORIA RESISTENCIA fck (fck < 50 / fck ≥ 50 ))
Nota b: Seleccionar tipo de hormigón según su docilidad (consistencia) HORMIGÓN AUTOCOMPACTANTE (AC) / HORMIGÓN COVENCIONAL (C)
Nota c: Para hormigones de proyecto que sean iguales o superiores a 50 MPa, N ≥ 6 (ver Nota a)
Nº de amasadas en cada lote Hormigón sin distintivo de calidad N ≥ 3 c
Tipo de elemento | CATEGORIA RESISTENCIA fck a | Tipo de hormigón según consistencia (C / AC) b | Volumen de hormigón | [6 empty] | Nº de elementos o dimensión | [5 empty] | CRITERIO ELEGIDO
Pilas y estribos de puentes (con encofrado convencional) (*) |  |  | 50 m3 | [6 empty] | 1 pila / 1 estribo | [5 empty] | ELEMENTO | UNIDAD | Nº de lotes | Nº de amasadas (criterio más restrictivo)
ELEMENTO |  |  | VOLUMEN HORMIGÓN | [6 empty] | PILAS / ESTRIBOS
|  |  | m3 | Nº de lotes |  |  |  |  | Nº de amasadas | Pilas / estribos |  | Nº de lotes |  |  | Nº de amasadas
|  |  |  | 0 |  |  |  |  | 0 |  |  | 0 |  |  | 0 | 0 |  | 0 | 0
|  |  |  | 0 |  |  |  |  | 0 |  |  | 0 |  |  | 0 | 0 |  | 0 | 0
|  |  |  | 0 |  |  |  |  | 0 |  |  | 0 |  |  | 0 | 0 |  | 0 | 0
|  |  |  | 0 |  |  |  |  | 0 |  |  | 0 |  |  | 0 | 0 |  | 0 | 0
|  |  |  | 0 |  |  |  |  | 0 |  |  | 0 |  |  | 0 | 0 |  | 0 | 0
(*) Elemento habitual en ingeniería civil | [15 empty] | Subtotal Amasadas Hormigón convencional |  |  | 0
[16 empty] | Subtotal Amasadas Hormigón autocompactante |  |  | 0
Nota a: Seleccionar si la clase resistente del Hormigón de proyecto es inferior o igual o superior a 50 MPa (CATEGORIA RESISTENCIA fck (fck < 50 / fck ≥ 50 ))
Nota b: Seleccionar tipo de hormigón según su docilidad (consistencia) HORMIGÓN AUTOCOMPACTANTE (AC) / HORMIGÓN COVENCIONAL (C)
Nota c: Para hormigones de proyecto que sean iguales o superiores a 50 MPa, N ≥ 6 (ver Nota a)
Nº de amasadas en cada lote Hormigón sin distintivo de calidad N ≥ V/20 N ≥ 4 c
Tipo de elemento | CATEGORIA RESISTENCIA fck a | Tipo de hormigón según consistencia (C / AC) b | Volumen de hormigón | [6 empty] | Nº de elementos o dimensión | [5 empty] | CRITERIO ELEGIDO
Pilas de puente construidas por trepado y deslizado (*) |  |  | 100 m3 | [6 empty] | 1 pila | [5 empty] | ELEMENTO | UNIDAD | Nº de lotes | Nº de amasadas (criterio más restrictivo)
ELEMENTO |  |  | VOLUMEN HORMIGÓN | [6 empty] | PILAS
|  |  | m3 | Nº de lotes (100 m3) | Nº de amasadas V/20 |  | Nº de amasadas N ≥ 4 c | Nº de amasadas (mayor número de lotes de los dos criterios) |  | Pilas |  | Nº de lotes |  |  | Nº de amasadas
|  |  |  | 0 | 0 |  | 0 | 0 |  |  |  | 0 |  |  | 0 | 0 |  | 0 | 0
|  |  |  | 0 | 0 |  | 0 | 0 |  |  |  | 0 |  |  | 0 | 0 |  | 0 | 0
|  |  |  | 0 | 0 |  | 0 | 0 |  |  |  | 0 |  |  | 0 | 0 |  | 0 | 0
|  |  |  | 0 | 0 |  | 0 | 0 |  |  |  | 0 |  |  | 0 | 0 |  | 0 | 0
|  |  |  | 0 | 0 |  | 0 | 0 |  |  |  | 0 |  |  | 0 | 0 |  | 0 | 0
(*) Elemento habitual en ingeniería civil | [15 empty] | Subtotal Amasadas Hormigón convencional |  |  | 0
[16 empty] | Subtotal Amasadas Hormigón autocompactante |  |  | 0
Nota a: Seleccionar si la clase resistente del Hormigón de proyecto es inferior o igual o superior a 50 MPa (CATEGORIA RESISTENCIA fck (fck < 50 / fck ≥ 50 ))
Nota b: Seleccionar tipo de hormigón según su docilidad (consistencia) HORMIGÓN AUTOCOMPACTANTE (AC) / HORMIGÓN COVENCIONAL (C)
Nota c: Para hormigones de proyecto que sean iguales o superiores a 50 MPa, N ≥ 6 (ver Nota a)
Nº de amasadas en cada lote Hormigón sin distintivo de calidad N ≥ V/20 N ≥ 4 c
Tipo de elemento | CATEGORIA RESISTENCIA fck a | Tipo de hormigón según consistencia (C / AC) b | Volumen de hormigón | [6 empty] | Nº de elementos o dimensión | [5 empty] | CRITERIO ELEGIDO
Tableros de puente en general y losas in situ de tableros con elementos prefabricados y mixtos (*) |  |  | 300 m3 | [6 empty] | 1 vano 50 m longitud | [5 empty] | ELEMENTO | UNIDAD | Nº de lotes | Nº de amasadas (criterio más restrictivo)
ELEMENTO |  |  | VOLUMEN HORMIGÓN | [6 empty] | VANOS / LONGITUD (m)
|  |  | m3 | Nº de lotes (300 m3) | Nº de amasadas V/20 |  | Nº de amasadas N ≥ 4 c | Nº de amasadas (mayor número de lotes de los dos criterios) |  | Vanos | Longitud (m) | Nº de lotes (vanos) | Nº de lotes (longitud) |  | Nº de amasadas (mayor número de lotes de los dos criterios)
|  |  |  | 0 | 0 |  | 0 | 0 |  |  |  | 0 | 0 |  | 0 | 0 |  | 0 | 0
|  |  |  | 0 | 0 |  | 0 | 0 |  |  |  | 0 | 0 |  | 0 | 0 |  | 0 | 0
|  |  |  | 0 | 0 |  | 0 | 0 |  |  |  | 0 | 0 |  | 0 | 0 |  | 0 | 0
|  |  |  | 0 | 0 |  | 0 | 0 |  |  |  | 0 | 0 |  | 0 | 0 |  | 0 | 0
|  |  |  | 0 | 0 |  | 0 | 0 |  |  |  | 0 | 0 |  | 0 | 0 |  | 0 | 0
(*) Elemento habitual en ingeniería civil | [15 empty] | Subtotal Amasadas Hormigón convencional |  |  | 0
[16 empty] | Subtotal Amasadas Hormigón autocompactante |  |  | 0
Nota a: Seleccionar si la clase resistente del Hormigón de proyecto es inferior o igual o superior a 50 MPa (CATEGORIA RESISTENCIA fck (fck < 50 / fck ≥ 50 ))
Nota b: Seleccionar tipo de hormigón según su docilidad (consistencia) HORMIGÓN AUTOCOMPACTANTE (AC) / HORMIGÓN COVENCIONAL (C)
Nota c: Para hormigones de proyecto que sean iguales o superiores a 50 MPa, N ≥ 6 (ver Nota a)
Nº de amasadas en cada lote Hormigón sin distintivo de calidad N ≥ V/30 N ≥ 4 c
Tipo de elemento | CATEGORIA RESISTENCIA fck a | Tipo de hormigón según consistencia (C / AC) b | Volumen de hormigón | [6 empty] | Nº de elementos o dimensión | [5 empty] | CRITERIO ELEGIDO
Tableros construidos por fases (*) |  |  | 600 m3 | [6 empty] | 1 fase | [5 empty] | ELEMENTO | UNIDAD | Nº de lotes | Nº de amasadas (criterio más restrictivo)
ELEMENTO |  |  | VOLUMEN HORMIGÓN | [6 empty] | FASES
|  |  | m3 | Nº de lotes (600 m3) | Nº de amasadas V/30 |  | Nº de amasadas N ≥ 4 c | Nº de amasadas (mayor número de lotes de los dos criterios) |  | Fases |  | Nº de lotes |  |  | Nº de amasadas
|  |  |  | 0 | 0 |  | 0 | 0 |  |  |  | 0 |  |  | 0 | 0 |  | 0 | 0
|  |  |  | 0 | 0 |  | 0 | 0 |  |  |  | 0 |  |  | 0 | 0 |  | 0 | 0
|  |  |  | 0 | 0 |  | 0 | 0 |  |  |  | 0 |  |  | 0 | 0 |  | 0 | 0
|  |  |  | 0 | 0 |  | 0 | 0 |  |  |  | 0 |  |  | 0 | 0 |  | 0 | 0
|  |  |  | 0 | 0 |  | 0 | 0 |  |  |  | 0 |  |  | 0 | 0 |  | 0 | 0
(*) Elemento habitual en ingeniería civil | [15 empty] | Subtotal Amasadas Hormigón convencional |  |  | 0
[16 empty] | Subtotal Amasadas Hormigón autocompactante |  |  | 0
Nota a: Seleccionar si la clase resistente del Hormigón de proyecto es inferior o igual o superior a 50 MPa (CATEGORIA RESISTENCIA fck (fck < 50 / fck ≥ 50 ))
Nota b: Seleccionar tipo de hormigón según su docilidad (consistencia) HORMIGÓN AUTOCOMPACTANTE (AC) / HORMIGÓN COVENCIONAL (C)
Nota c: Para hormigones de proyecto que sean iguales o superiores a 50 MPa, N ≥ 6 (ver Nota a)
Nº de amasadas en cada lote Hormigón sin distintivo de calidad N ≥ 3 c
Tipo de elemento | CATEGORIA RESISTENCIA fck a | Tipo de hormigón según consistencia (C / AC) b | Volumen de hormigón | [6 empty] | Nº de elementos o dimensión | [5 empty] | CRITERIO ELEGIDO
Otros elementos o grupos de elementos que funcionan fundamentalmente a compresión |  |  | 100 m3 | [6 empty] | 500 m2 de superficie construida 2 plantas (*) | [5 empty] | ELEMENTO | UNIDAD | Nº de lotes | Nº de amasadas (criterio más restrictivo)
ELEMENTO |  |  | VOLUMEN HORMIGÓN | [6 empty] | SUPERFICIE CONSTRUIDA
|  |  | m3 | Nº de lotes |  |  |  |  | Nº de amasadas | m2 |  | Nº de lotes |  |  | Nº de amasadas
|  |  |  | 0 |  |  |  |  | 0 |  |  | 0 |  |  | 0 | 0 |  | 0 | 0
|  |  |  | 0 |  |  |  |  | 0 |  |  | 0 |  |  | 0 | 0 |  | 0 | 0
|  |  |  | 0 |  |  |  |  | 0 |  |  | 0 |  |  | 0 | 0 |  | 0 | 0
|  |  |  | 0 |  |  |  |  | 0 |  |  | 0 |  |  | 0 | 0 |  | 0 | 0
|  |  |  | 0 |  |  |  |  | 0 |  |  | 0 |  |  | 0 | 0 |  | 0 | 0
[10 empty] | (*) En el caso de que un lote esté constituido por elementos de dos plantas, se deberán tener resultados de ambas plantas | [5 empty] | Subtotal Amasadas Hormigón convencional |  |  | 0
[16 empty] | Subtotal Amasadas Hormigón autocompactante |  |  | 0
Nota a: Seleccionar si la clase resistente del Hormigón de proyecto es inferior o igual o superior a 50 MPa (CATEGORIA RESISTENCIA fck (fck < 50 / fck ≥ 50 ))
Nota b: Seleccionar tipo de hormigón según su docilidad (consistencia) HORMIGÓN AUTOCOMPACTANTE (AC) / HORMIGÓN COVENCIONAL (C)
Nota c: Para hormigones de proyecto que sean iguales o superiores a 50 MPa, N ≥ 6 (ver Nota a)
Nº de amasadas en cada lote Hormigón sin distintivo de calidad N ≥ 3 c
Tipo de elemento | CATEGORIA RESISTENCIA fck a | Tipo de hormigón según consistencia (C / AC) b | Volumen de hormigón | [6 empty] | Nº de elementos o dimensión | [5 empty] | CRITERIO ELEGIDO
Soleras de túneles (*) |  |  | 100 m3 | [6 empty] | 1 fase | [5 empty] | ELEMENTO | UNIDAD | Nº de lotes | Nº de amasadas (criterio más restrictivo)
ELEMENTO |  |  | VOLUMEN HORMIGÓN | [6 empty] | FASES
|  |  | m3 | Nº de lotes |  |  |  |  | Nº de amasadas | Fases |  | Nº de lotes |  | Nº de amasadas | Nº de amasadas
|  |  |  | 0 |  |  |  |  | 0 |  |  | 0 |  | 0 | 0 | 0 |  | 0 | 0
|  |  |  | 0 |  |  |  |  | 0 |  |  | 0 |  | 0 | 0 | 0 |  | 0 | 0
|  |  |  | 0 |  |  |  |  | 0 |  |  | 0 |  | 0 | 0 | 0 |  | 0 | 0
|  |  |  | 0 |  |  |  |  | 0 |  |  | 0 |  | 0 | 0 | 0 |  | 0 | 0
|  |  |  | 0 |  |  |  |  | 0 |  |  | 0 |  | 0 | 0 | 0 |  | 0 | 0
(*) Elemento habitual en ingeniería civil | [15 empty] | Subtotal Amasadas Hormigón convencional |  |  | 0
[16 empty] | Subtotal Amasadas Hormigón autocompactante |  |  | 0
Nota a: Seleccionar si la clase resistente del Hormigón de proyecto es inferior o igual o superior a 50 MPa (CATEGORIA RESISTENCIA fck (fck < 50 / fck ≥ 50 ))
Nota b: Seleccionar tipo de hormigón según su docilidad (consistencia) HORMIGÓN AUTOCOMPACTANTE (AC) / HORMIGÓN COVENCIONAL (C)
Nota c: Para hormigones de proyecto que sean iguales o superiores a 50 MPa, N ≥ 6 (ver Nota a)
Nº de amasadas en cada lote Hormigón sin distintivo de calidad N ≥ 3 c
Tipo de elemento | CATEGORIA RESISTENCIA fck a | Tipo de hormigón según consistencia (C / AC) b | Volumen de hormigón | [6 empty] | Nº de elementos o dimensión | [5 empty] | CRITERIO ELEGIDO
Contrabóvedas de túneles (*) |  |  | 100 m3 | [6 empty] | 1 fase | [5 empty] | ELEMENTO | UNIDAD | Nº de lotes | Nº de amasadas (criterio más restrictivo)
ELEMENTO |  |  | VOLUMEN HORMIGÓN | [6 empty] | FASES
|  |  | m3 | Nº de lotes |  |  |  |  | Nº de amasadas | Fases |  | Nº de lotes |  | Nº de amasadas | Nº de amasadas
|  |  |  | 0 |  |  |  |  | 0 |  |  | 0 |  | 0 | 0 | 0 |  | 0 | 0
|  |  |  | 0 |  |  |  |  | 0 |  |  | 0 |  | 0 | 0 | 0 |  | 0 | 0
|  |  |  | 0 |  |  |  |  | 0 |  |  | 0 |  | 0 | 0 | 0 |  | 0 | 0
|  |  |  | 0 |  |  |  |  | 0 |  |  | 0 |  | 0 | 0 | 0 |  | 0 | 0
|  |  |  | 0 |  |  |  |  | 0 |  |  | 0 |  | 0 | 0 | 0 |  | 0 | 0
(*) Elemento habitual en ingeniería civil | [15 empty] | Subtotal Amasadas Hormigón convencional |  |  | 0
[16 empty] | Subtotal Amasadas Hormigón autocompactante |  |  | 0
Nota a: Seleccionar si la clase resistente del Hormigón de proyecto es inferior o igual o superior a 50 MPa (CATEGORIA RESISTENCIA fck (fck < 50 / fck ≥ 50 ))
Nota b: Seleccionar tipo de hormigón según su docilidad (consistencia) HORMIGÓN AUTOCOMPACTANTE (AC) / HORMIGÓN COVENCIONAL (C)
Nota c: Para hormigones de proyecto que sean iguales o superiores a 50 MPa, N ≥ 6 (ver Nota a)
NºAMASADAS TOTALES
TOTALES | Subtotal Hormigón convencional |  |  | 0
| Subtotal Hormigón autocompactante |  |  | 0
CIMENTACION PROFUNDA
Pilotes in situ y encepados
Pilotes in situ (control de ejecucíon s/UNE-EN 1536:2011+A1)
CONTROL DE INICIO DE UNIDAD
Tomas al inicio de unidad (se tomarán 3 amasadas/tomas a los tres primeros pilotes, 1 amasada o toma/pilote) a,b
Nº UNIDADES DE OBRA (ESTRUCTURA)-fck<C35 | Control docilidad | Control resistencia
| 0 | 0
Nº UNIDADES DE OBRA (ESTRUCTURA)-fck≥C35 | Control docilidad | Control resistencia
| 0 | 0
[5 empty] | CONTROL DURANTE LA EJECUCIÓN DE LA UNIDAD | [14 empty] | fck<C35
Estructura (unidad) | Localización pilote(s) |  | CATEGORIA RESISTENCIA fckc |  | Control de la docilidad |  |  |  |  | Control de resistencia (Tamaño control resistencia < C35 = 1/5 pilotes) (Tamaño lote resistencia ≥ C35 = 1/1 pilotes) |  |  |  | Nº de amasadas para control docilidad |  |  | Nº de tomas para control resistencia |  |  | fck≥C35
[5 empty] | Volumen de hormigón |  |  | Nº de amasadas (10 m3) |  | Nº de pilotes |  | Nº de tomas
[8 empty] | 0 |  |  |  | 0 |  | 0 |  |  | 0
[8 empty] | 0 |  |  |  | 0 |  | 0 |  |  | 0
[8 empty] | 0 |  |  |  | 0 |  | 0 |  |  | 0
[8 empty] | 0 |  |  |  | 0 |  | 0 |  |  | 0
[8 empty] | 0 |  |  |  | 0 |  | 0 |  |  | 0
[8 empty] | 0 |  |  |  | 0 |  | 0 |  |  | 0
[7 empty] | Control docilidad | Control resistencia | [10 empty] | Nº TOMAS CONTROL EJECUCIÓN UNIDADES d
Nº TOMAS CONTROL DE INICIO | [6 empty] | 0 | 0 |  |  |  | Subtotal nº de tomas para control resistencia < C 35 | [6 empty] | 0 |  | 0
[12 empty] | Subtotal nº de tomas para control resistencia ≥ C 35 | [6 empty] | 0 |  | 0
[12 empty] | Subtotal nº de amasadas para control docilidad | [6 empty] | 0 |  | 0
Nota a: Se debe indicar el número de unidades (estructuras completas) de obra (emplazamiento) que lleven pilotes in situ
Nota b: Las tomas inciales al incio del control se trasladan directamente al subcapitulo correspondiente de la pestaña ESTRUCTURAS y no se suma al número de tomas de control de hormigón para el control de ejecución
Nota c: Seleccionar si la clase resistente del Hormigón de proyecto es inferior o igual o superior a 35 MPa (s/ UNE-EN 206:2013 referido a resistencia sobre probetas cilíndricas)
Nota d: Se descuenta los controles de docilidad y resistencia de inicio de la unidad (estructura). El número de controles de docilidad nunca puede ser inferior al número de controles de resistencia.
Encepados (control de ejecucíon s/EHE-08). Nota: actualmente el CodE deja fuera los encepados de forma explicita y los mismo no están recogidos en la norma UNE-EN 1536:2011+A1
Encepados |  |  | Ensayos | [5 empty] | VOLUMEN DE HORMIGÓN PROYECTO |  |  |  |  | Nº de amasadas para control resistencia |  |  | Nº de amasadas para control docilidad
|  |  | Nº (*) | Tamaño lote
|  |  | 3 a 6 | 100 | [9 empty] | 0 |  |  | 0
|  |  | 3 a 6 | 100 | [9 empty] | 0 |  |  | 0
|  |  | 3 a 6 | 100 | [9 empty] | 0 |  |  | 0
|  |  | 3 a 6 | 100 | [9 empty] | 0 |  |  | 0
|  |  | 3 a 6 | 100 | [9 empty] | 0 |  |  | 0
SUBTOTAL | [8 empty] | 0 |  |  |  |  | 0 |  |  | 0
(*) Se debe elegir el número de amasadas de control por lote en función de la resistencia caraterística del hormigón tal como marca la EHE-08.
Muros-pantalla
Estuctura | Localización muros-pantalla |  | Ensayos | [5 empty] | PROYECTO |  |  |  |  | Nº de tomas para control resistencia |  |  | Nº de tomas para control docilidad a
|  |  | Nº | Tamaño control |  |  |  |  | Docilidad |  | Resistencia
|  |  |  | Docilidad | Resistencia | [8 empty] | Por día | Por volumen hormigón | Criterio elegido nº tomas control (más restrictivo)
|  |  |  | Nº de paneles | Dia |  | Volumen hormigón (m3) |  | Nº paneles |  | Dia | Volumen hormigón (m3)
|  |  | 3 | 1 | 1 |  | 100 | [6 empty] | 0 | 0 | 0 | 0
|  |  | 3 | 1 | 1 |  | 100 | [6 empty] | 0 | 0 | 0 | 0
|  |  | 3 | 1 | 1 |  | 100 | [6 empty] | 0 | 0 | 0 | 0
|  |  | 3 | 1 | 1 |  | 100 | [6 empty] | 0 | 0 | 0 | 0
|  |  | 3 | 1 | 1 |  | 100 | [6 empty] | 0 | 0 | 0 | 0
Nº TOMAS TOTALES
[12 empty] | Subtotal nº de tomas para control resistencia |  |  |  |  | 0
[12 empty] | Subtotal nº de amasadas para control docilidad a |  |  |  |  | 0
Nota a: En el control de docilidad se incluyen tambien las consistencias realizadas para cada toma del control de resistencia. El número de controles de docilidad nunca puede ser inferior al número de controles de resistencia.
PARTE 2: CONTROL DE DURABILIDAD DEL HORMIGÓN POR CLASE DE EXPOSICIÓN AMBIENTAL, DE ACUERDO CON EL CodE
Clase de exposición proyecto |  |  | Criterios de control | [10 empty] | Nº de amasadas a controlar
Tipos de hormigón con exposición amiental: XF2 y XF4 / XA,XS,XD, XF o XM
Tipos de hormigón con clase de exposición ambiental: XF2 y XF4 / XA, XS, XD, XF o XM |  |  | Ensayos | [5 empty] | PROYECTO- TIPOS DE EXPOSICIÓN AMBIENTAL Y DURACIÓN |  |  |  |  | Ud. DE CONTROL PENETRACION DE HORMIGÓN |  |  | Ud. DE CONTROL COTENIDO EN AIRE
|  |  | Nº | Tamaño lote |  |  |  |  | Contenido aire |  | Penetración (impermeabilidad)
|  |  |  | Contenido aire |  |  | Penetración (impermeabilidad)
|  |  |  | Inicio de suministro | Semestre |  | Inicio de suministro | Semestre | Nº tipo de hormigón | Nº semestres de suministro | Nº tipo de hormigón | Nº semestres de suministro |  | Nº de ensayos al inicio de suministro |  | Nº de ensayos durante el suministro | Nº de ensayos al inicio de suministro |  | Nº de ensayos durante el suministro
XF2, XF4 |  |  | 1 | 1 | 1 |  | 1 | 1 | [5 empty] | 0 |  | 0 | 0 |  | 0
XA,XS,XD, XF o XM |  |  | 1 | 1 | 1 |  | 1 | 1 | - | - |  |  |  | 0 |  | 0

## AFIRMADOS
CÓDIGO | ENSAYO | OBSERVACIONES | NORMA O PROCEDIMIENTO | NORMATIVA |  | PROYECTO |  | VALORACION ENSAYOS AUTOCONTROL |  |  | OBSERVACIONES
|  |  |  | ENSAYOS |  | Ud | MEDICION | Nº ENSAYOS | PRECIO UNITARIO | IMPORTE
|  |  |  | Nº | TAMAÑO LOTE
CAPÍTULO IV: AFIRMADOS
1.- ZAHORRAS
| 1.1.- Control de procedencia del material cantera (en instalación de áridos) * | [9 empty] | Si el material utilizado estuviese en posesión de una marca, sello o distintivo de calidad homologado, el Director de las Obras podrá eximir de los ensayos de control de procedencia
000 | Se exigirá etiqueta de marcado CE y Declaración de Prestaciones |  |  | 1 | Tipo / Planta | Tipo / Planta |  | 0 |  | 0
2000 | Verificación planta de áridos |  | Modelo de AOPJA | 1 | Planta | Planta |  | 0 |  | 0
OLB041 | Análisis granulométrico de zahorra |  | UNE-EN 933-1 | 1 | Procedencia | Procedencia |  | 0 |  | 0
OLA008 OLA009 | Límites de Atterberg |  | UNE 103103 UNE 103104 | 1 | Procedencia | Procedencia |  | 0 |  | 0
OLB049 | Coeficiente de Los Angeles |  | UNE-EN 1097-2 | 1 | Procedencia | Procedencia |  | 0 |  | 0
OLB044 | Equivalente de arena de áridos (SE4) |  | UNE-EN 933-8. Anexo A | 1 | Procedencia | Procedencia |  | 0 |  | 0
OLB064 | Azul de metileno | * | UNE-EN 933-9. Anexo A |  | Procedencia | Procedencia |  | 0 |  | 0 | El ensayo de azul de metileno se realizará cuando se requiera de acuerdo con lo indicado en el art. 510.2.3 del PG-3
OLB054 | Índice de lajas |  | UNE-EN 933-3 | 1 | Procedencia | Procedencia |  | 0 |  | 0
OLB046 | Proporción de caras de fractura de las partículas del árido grueso | * | UNE-EN 933-5 | 1 | Procedencia | Procedencia |  | 0 |  | 0 | Solo para zahorras artificiales
OLB045 | Humedad mediante secado en estufa |  | UNE-EN 1097-5 | 1 | Procedencia | Procedencia |  | 0 |  | 0
OLB079 | Contenido total en azufre |  | UNE-EN 1744-1. Apdo. 11 | 1 | Procedencia | Procedencia |  | 0 |  | 0
OLB041 | Contenido en finos del árido grueso | * | UNE-EN 933-1 |  | Procedencia | Procedencia |  | 0 |  | 0 | Se realizará unicamente en el caso de fabricar la zahorra a partir de fracciones separadas
OLB092 | Determinación de la desintegración del silicato bicálcico de las escorias de horno alto | * | UNE-EN 1744-1. Apdo. 19.1 |  | Procedencia | Procedencia |  | 0 |  | 0 | Solo para zahorras de árido siderúrgico procedente de horno alto
OLB093 | Determinación de la expansión de las escorias de fundición de acero (Estabilidad en volumen) | * | UNE-EN 1744-1. Apdo. 19.3 Apdo. 510.2.2.1 PG-3 |  | Procedencia | Procedencia |  | 0 |  | 0 | Solo para zahorras de árido siderúrgico de acería
OLB091 | Determinación del grado de envejecimiento en escorias de acería | * | NLT-361 |  | Procedencia | Procedencia |  | 0 |  | 0 | Solo para zahorras de árido siderúrgico de acería
1.2.- Control de ejecución zahorra cantera (en obra). Fabricación
OLB041 | Análisis granulométrico de zahorra |  | UNE-EN 933-1 | 2 | 1000 | m3 |  | 0 |  | 0
OLB045 | Humedad mediante secado en estufa |  | UNE-EN 1097-5 | 2 | 1000 | m3 |  | 0 |  | 0
OLB047 | Ensayo de compactación. Próctor modificado |  | UNE-EN 13286-2 | 1 | 5000 | m3 |  | 0 |  | 0
OLB044 | Equivalente de arena de áridos (SE4) |  | UNE-EN 933-8. Anexo A | 1 | 5000 | m3 |  | 0 |  | 0
OLB064 | Azul de metileno | * | UNE-EN 933-9. Anexo A |  | 5000 | m3 |  | 0 |  | 0 | El ensayo de azul de metileno se realizará cuando se requiera de acuerdo con lo indicado en el art. 510.2.3 del PG-3
OLA008 OLA009 | Límites de Atterberg |  | UNE 103103 UNE 103104 | 1 | 5000 | m3 |  | 0 |  | 0
OLB041 | Contenido en finos del árido grueso | * | UNE-EN 933-1 |  | 5000 | m3 |  | 0 |  | 0 | Se realizará unicamente en el caso de fabricar la zahorra a partir de fracciones separadas
OLB054 | Índice de lajas |  | UNE-EN 933-3 | 1 | 20000 | m3 |  | 0 |  | 0
OLB046 | Proporción de caras de fractura de las partículas del árido grueso | * | UNE-EN 933-5 | 1 | 20000 | m3 |  | 0 |  | 0 | Solo para zahorras artificiales
OLB049 | Coeficiente de Los Angeles |  | UNE-EN 1097-2 | 1 | 20000 | m3 |  | 0 |  | 0
OLB079 | Contenido total en azufre |  | UNE-EN 1744-1. Apdo. 11 | 1 | 20000 | m3 |  | 0 |  | 0
| 1.3.- Control de procedencia del material RCD (en instalación de áridos) * | [9 empty] | Si el material utilizado estuviese en posesión de una marca, sello o distintivo de calidad homologado, el Director de las Obras podrá eximir de los ensayos de control de procedencia
000 | Se exigirá que el suministrador sea gestor de valorización, etiqueta CE, Declaración de Prestaciones y certificado de suministro. |  |  | 1 | Tipo / Planta | Tipo / Planta |  | 0 |  | 0
2000 | Verificación planta de tratamiento de áridos RCD |  | Modelo de AOPJA | 1 | Planta | Planta |  | 0 |  | 0
OLB071 | Clasificación de los componentes del árido grueso reciclado |  | UNE-EN 933-11 | 1 | Procedencia | Procedencia |  | 0 |  | 0
OLB070 | Sulfatos soluble en agua áridos reciclados |  | UNE-EN 1744-1. Apdo 10.2 | 1 | Procedencia | Procedencia |  | 0 |  | 0
OLB041 | Análisis granulométrico de zahorra |  | UNE-EN 933-1 | 1 | Procedencia | Procedencia |  | 0 |  | 0
OLA008 OLA009 | Límites de Atterberg |  | UNE 103103 UNE 103104 | 1 | Procedencia | Procedencia |  | 0 |  | 0
OLB049 | Coeficiente de Los Angeles |  | UNE-EN 1097-2 | 1 | Procedencia | Procedencia |  | 0 |  | 0
OLB044 | Equivalente de arena de áridos (SE4) |  | UNE-EN 933-8. Anexo A | 1 | Procedencia | Procedencia |  | 0 |  | 0
OLB064 | Azul de metileno | * | UNE-EN 933-9. Anexo A |  | Procedencia | Procedencia |  | 0 |  | 0 | El ensayo de azul de metileno se realizará cuando se requiera de acuerdo con lo indicado en el art. 510.2.3 del PG-3
OLB054 | Índice de lajas |  | UNE-EN 933-3 | 1 | Procedencia | Procedencia |  | 0 |  | 0
OLB046 | Proporción de caras de fractura de las partículas del árido grueso | * | UNE-EN 933-5 | 1 | Procedencia | Procedencia |  | 0 |  | 0 | Solo para zahorras artificiales
OLB045 | Humedad mediante secado en estufa |  | UNE-EN 1097-5 | 1 | Procedencia | Procedencia |  | 0 |  | 0
OLB079 | Contenido total en azufre |  | UNE-EN 1744-1. Apdo 11. | 1 | Procedencia | Procedencia |  | 0 |  | 0
OLB041 | Contenido en finos del árido grueso | * | UNE-EN 933-1 |  | Procedencia | Procedencia |  | 0 |  | 0 | Se realizará únicamente en el caso de fabricar la zahorra a partir de fracciones separadas
OLB058 | Pérdida en el ensayo de sulfato de magnesio |  | UNE-EN 1367-2 | 1 | Procedencia | Procedencia |  | 0 |  | 0
OLB047 | Ensayo de compactación. Próctor modificado |  | UNE-EN 13286-2 | 1 | Procedencia | Procedencia |  | 0 |  | 0
OLB048 | Determinación en laboratorio del Índice C.B.R. |  | UNE 103502 | 1 | Procedencia | Procedencia |  | 0 |  | 0
1.4.- Control de ejecución zahorra RCD (en obra). Fabricación
OLB071 | Clasificación de los componentes del árido grueso |  | UNE-EN 933-11 | 1 | 5000 | m3 |  | 0 |  | 0
OLB070 | Sulfatos soluble en agua áridos reciclados |  | UNE-EN 1744-1. Apdo 10.2 | 1 | 5000 | m3 |  | 0 |  | 0
OLB041 | Análisis granulométrico de zahorra |  | UNE-EN 933-1 | 1 | 1000 | m3 |  | 0 |  | 0
OLB045 | Humedad mediante secado en estufa |  | UNE-EN 1097-5 | 1 | 5000 | m3 |  | 0 |  | 0
OLB047 | Ensayo de compactación. Próctor modificado |  | UNE-EN 13286-2 | 1 | 5000 | m3 |  | 0 |  | 0
OLB044 | Equivalente de arena de áridos (SE4) |  | UNE-EN 933-8. Anexo A | 1 | 1000 | m3 |  | 0 |  | 0
OLB064 | Azul de metileno | * | UNE-EN 933-9. Anexo A |  | 5000 | m3 |  | 0 |  | 0 | El ensayo de azul de metileno se realizará cuando se requiera de acuerdo con lo indicado en el art. 510.2.3 del PG-3
OLA008 OLA009 | Límites de Atterberg |  | UNE 103103 UNE 103104 | 1 | 5000 | m3 |  | 0 |  | 0
OLB054 | Índice de lajas |  | UNE-EN 933-3 | 1 | 5000 | m3 |  | 0 |  | 0
OLB046 | Proporción de caras de fractura de las partículas del árido grueso |  | UNE-EN 933-5 | 1 | 5000 | m3 |  | 0 |  | 0
OLB049 | Coeficiente de Los Angeles |  | UNE-EN 1097-2 | 1 | 5000 | m3 |  | 0 |  | 0
OLB079 | Contenido total en azufre |  | UNE-EN 1744-1. Apdo 11. | 1 | 5000 | m3 |  | 0 |  | 0
1.5.- Compactación
OLA011 | Densidad in situ y humedad "in situ" |  | UNE 103900 | 7 | 3500 | m2 |  | 0 |  | 0
OLA013 | Carga con placa estática |  | UNE 103808 | 2 | 7000 | m2 |  | 0 |  | 0
2.- SUELO CEMENTO
2.1.- Control de procedencia de los materiales
2.1.1.- Cemento
000 | Se exigirá etiqueta de marcado CE y Declaración de Prestaciones (solo en el caso de cementos sujetos al marcado CE) |  | RC-16. Anejo I | 1 | Procedencia | Procedencia |  | 0 |  | 0
OLB002 | Resistencias mecánicas | * | UNE-EN 196-1 | 1 | Tipo / Mes / 200Tm | Tipo / Mes / Tm |  | 0 |  | 0 | *En el caso de cementos en posesión del marcado CE y/o sello de calidad se podrá eximir, a juicio del Director de Obra, de la realización de los ensayos ** Para cementos resistentes a los sulfatos y al agua de mar ***Para cementos puzolánicos
OLB005 | Pérdida por calcinación de cementos |  | UNE-EN 196-2 |  | Tipo / Mes / 200Tm | Tipo / Mes / Tm |  | 0 |  | 0
OLB010 | Determinación cuantitativa de los componentes del cemento | * ** | UNE 80216 |  | Tipo / Mes / 200Tm | Tipo / Mes / Tm |  | 0 |  | 0
OLB009 | Ensayo de puzolanicidad | * *** | UNE-EN 196-5 |  | Tipo / Mes / 200Tm | Tipo / Mes / Tm |  | 0 |  | 0
OLB007 | Contenido de sulfatos | * | UNE-EN 196-2 |  | Tipo / Mes / 200Tm | Tipo / Mes / Tm |  | 0 |  | 0
OLB006 | Contenido de cloruros |  | UNE-EN 196-2 |  | Tipo / Mes / 200Tm | Tipo / Mes / Tm |  | 0 |  | 0
OLB008 | Residuo insoluble en ácido clorhídrico y carbonato de sodio |  | UNE-EN 196-2 |  | Tipo / Mes / 200Tm | Tipo / Mes / Tm |  | 0 |  | 0
OLB004 | Estabilidad en volumen en cementos |  | UNE-EN 196-3 | 1 | Tipo / Mes / 200Tm | Tipo / Mes / Tm |  | 0 |  | 0
OLB003 | Tiempo de fraguado en cementos |  | UNE-EN 196-3 | 1 | Tipo / Mes / 200Tm | Tipo / Mes / Tm |  | 0 |  | 0
2.1.2.- Agua
OLB031 | Determinación del contenido en aceites y grasas en el agua | * | UNE 83960 | 1 | Tipo / Procedencia | Tipo / Procedencia |  | 0 |  | 0 | En el caso de agua procedente de la red de abastecimiento de agua potable, no será necesaria la realización de los ensayos
OLB030 | Determinación de hidratos de carbono en agua |  | UNE 83959 | 1 | Tipo / Procedencia | Tipo / Procedencia |  | 0 |  | 0
OLB029 | Determinación de cloruros en el agua |  | UNE 83958 | 1 | Tipo / Procedencia | Tipo / Procedencia |  | 0 |  | 0
OLB036 | Determinación del contenido total de sulfatos en agua |  | UNE 83956 | 1 | Tipo / Procedencia | Tipo / Procedencia |  | 0 |  | 0
OLB037 | Determinación del contenido total de sustancias disueltas en agua |  | UNE 83957 | 1 | Tipo / Procedencia | Tipo / Procedencia |  | 0 |  | 0
OLB032 | pH del agua |  | UNE 83952 | 1 | Tipo / Procedencia | Tipo / Procedencia |  | 0 |  | 0
| 2.1.3.- Control de procedencia del material granular para la fabricación del suelocemento * | [9 empty] | Si el material utilizado estuviese en posesión de una marca, sello o distintivo de calidad homologado, el Director de las Obras podrá eximir de los ensayos de control de procedencia
OLB041 | Análisis granulométrico |  | UNE-EN 933-1 | 1 | Procedencia | Procedencia |  | 0 |  | 0
OLA008 OLA009 | Límites de Atterberg |  | UNE 103103 UNE 103104 | 1 | Procedencia | Procedencia |  | 0 |  | 0
OLA014 | Contenido de materia orgánica |  | UNE 103204 | 1 | Procedencia | Procedencia |  | 0 |  | 0
OLA016 | Contenido de sulfatos solubles en suelos | * | UNE 103201 | 1 | Procedencia | Procedencia |  | 0 |  | 0 | Si el contenido ponderal de sulfatos solubles (SO3) en los materiales que se vayan a utilizar es superior al cinco por mil (0,5%) en masa, deberá emplearse un cemento resistente a los sulfatos.
OLB079 | Contenido total en azufre |  | UNE-EN 1744-1. Apdo. 11 | 1 | Procedencia | Procedencia |  | 0 |  | 0
OLB068 | Contenido de sulfatos solubles en ácido |  | UNE-EN 1744-1. Apdo. 12 | 1 | Procedencia | Procedencia |  | 0 |  | 0
OLA038 | Descripción petrográfica | * | UNE-EN 932-3 | 1 | Procedencia | Procedencia |  | 0 |  | 0 | Solo en caso de no contar con experiencia previa en el uso del material de esa procedencia
OLB081 | Reactividad álcali-sílice y álcali-silicato de los áridos. Método acelerado en probetas de mortero | * | UNE 146508 |  | Procedencia | Procedencia |  | 0 |  | 0 | Solo en el caso de que el ensayo petrográfico indique que pueda existir reactividad
OLB089 | Reactividad álcali-carbonato |  | UNE 146513 |  | Procedencia | Procedencia |  | 0 |  | 0
2.2.- Control de ejecución. Material granular para la fabricación del suelocemento
OLB045 | Humedad natural |  | UNE-EN 1097-5 | 2 | 1.000m3 / Día | m3 / Día |  | 0 |  | 0
OLA008 OLA009 | Límites de Atterberg |  | UNE 103103 UNE 103104 | 2 | 1.000m3 / Día | m3 / Día |  | 0 |  | 0
OLA014 | Contenido de materia orgánica |  | UNE 103204 | 1 | 5.000m3 / Semana | m3 / Semana |  | 0 |  | 0
OLB079 | Contenido total en azufre |  | UNE-EN 1744-1. Apdo 11 | 1 | Mes | Mes |  | 0 |  | 0
OLB068 | Contenido de sulfatos solubles en ácido |  | UNE-EN 1744-1. Apdo. 12 | 1 | Mes | Mes |  | 0 |  | 0
2.3.- Control de ejecución. Mezcla de los componentes en seco
OLA025 | Análisis granulométrico |  | UNE-EN 933-1 | 2 | Día | Día |  | 0 |  | 0
2.4.- Control de dosificación y mezclado
231 | Fórmula de trabajo suelo cemento | * | Apdo. 513.5.1 PG-3 | 1 | Tipo / Suelo | Tipo / Suelo |  | 0 |  | 0 | Con al menos 3 porcentajes distintos de adición. Incluirá estudio de la sensibilidad del suelocemento a la variación de la humedad de compactación, determinándose la densidad y resistencia a compresión del suelocemento en probetas compactadas con humedades del -1,0 / +0,5 % de la óptima Proctor modificado.
OLA030 | Periodo de trabajabilidad |  | UNE-EN 13286-45 | 1 | Tipo / Suelo | Tipo / Suelo |  | 0 |  | 0
OLA033 | Ensayo de compactación. Próctor modificado |  | UNE-EN 13286-2 | 1 | 10.000m3 / Semana | m3 / Semana |  | 0 |  | 0
OLA031 OLA032 | Resistencia a compresión simple (7 días) | * | UNE-EN 13286-41 UNE-EN 13286-51 | 2 a 3 | 7000 | m2 |  | 0 |  | 0 | Para tráfico T00 y T0, se controlará por cada lote como mínimo 3 amasadas diferentes, 2 para el resto de los casos. El número de probetas confeccionadas de cada amasada no será inferior a 3. Las probetas se fabricarán y conservarán según la norma UNE-EN 13286-51
OLA007 | Humedad mediante secado en estufa | * | UNE 103300 | 2 | 7000 | m2 |  | 0 |  | 0 | Como mínimo 2 veces al día
2.5.- Control de la extensión y compactación
OLA011 | Densidad in situ y humedad "in situ" |  | UNE 103900 | 7 | 3500 | m2 |  | 0 |  | 0
2.6.- Control de recepción de la unidad terminada
OLA029 | Determinación del espesor y densidad de la capa. Extracción de probetas testigo |  | NLT-314 | 6 | 3500 | m2 |  | 0 |  | 0
3.- GRAVA-CEMENTO
3.1.- Control de procedencia de los materiales
3.1.1.- Cemento
000 | Se exigirá etiqueta de marcado CE y Declaración de Prestaciones (solo en el caso de cementos sujetos al marcado CE) |  | RC-16. Anejo I | 1 | Procedencia | Procedencia |  | 0 |  | 0
OLB002 | Resistencias mecánicas | * | UNE-EN 196-1 | 1 | Tipo / Mes / 200Tm | Tipo / Mes / Tm |  | 0 |  | 0 | *En el caso de cementos en posesión del marcado CE y/o sello de calidad se podrá eximir, a juicio del Director de Obra, de la realización de los ensayos ** Para cementos resistentes a los sulfatos y al agua de mar ***Para cementos puzolánicos
OLB005 | Pérdida por calcinación de cementos |  | UNE-EN 196-2 |  | Tipo / Mes / 200Tm | Tipo / Mes / Tm |  | 0 |  | 0
OLB010 | Determinación cuantitativa de los componentes del cemento | * ** | UNE 80216 |  | Tipo / Mes / 200Tm | Tipo / Mes / Tm |  | 0 |  | 0
OLB009 | Ensayo de puzolanicidad | * *** | UNE-EN 196-5 |  | Tipo / Mes / 200Tm | Tipo / Mes / Tm |  | 0 |  | 0
OLB007 | Contenido de sulfatos | * | UNE-EN 196-2 |  | Tipo / Mes / 200Tm | Tipo / Mes / Tm |  | 0 |  | 0
OLB006 | Contenido de cloruros |  | UNE-EN 196-2 |  | Tipo / Mes / 200Tm | Tipo / Mes / Tm |  | 0 |  | 0
OLB008 | Residuo insoluble en ácido clorhídrico y carbonato de sodio |  | UNE-EN 196-2 |  | Tipo / Mes / 200Tm | Tipo / Mes / Tm |  | 0 |  | 0
OLB004 | Estabilidad en volumen en cementos |  | UNE-EN 196-3 | 1 | Tipo / Mes / 200Tm | Tipo / Mes / Tm |  | 0 |  | 0
OLB003 | Tiempo de fraguado en cementos |  | UNE-EN 196-3 | 1 | Tipo / Mes / 200Tm | Tipo / Mes / Tm |  | 0 |  | 0
3.1.2.- Agua
OLB031 | Determinación del contenido en aceites y grasas en el agua | * | UNE 83960 | 1 | Tipo / Procedencia | Tipo / Procedencia |  | 0 |  | 0 | En el caso de agua procedente de la red de abastecimiento de agua potable, no será necesaria la realización de los ensayos
OLB030 | Determinación de hidratos de carbono en agua |  | UNE 83959 | 1 | Tipo / Procedencia | Tipo / Procedencia |  | 0 |  | 0
OLB029 | Determinación de cloruros en el agua |  | UNE 83958 | 1 | Tipo / Procedencia | Tipo / Procedencia |  | 0 |  | 0
OLB036 | Determinación del contenido total de sulfatos en agua |  | UNE 83956 | 1 | Tipo / Procedencia | Tipo / Procedencia |  | 0 |  | 0
OLB037 | Determinación del contenido total de sustancias disueltas en agua |  | UNE 83957 | 1 | Tipo / Procedencia | Tipo / Procedencia |  | 0 |  | 0
OLB032 | pH del agua |  | UNE 83952 | 1 | Tipo / Procedencia | Tipo / Procedencia |  | 0 |  | 0
| 3.1.3.- Control de procedencia de los áridos de cantera* | [9 empty] | Si el material utilizado estuviese en posesión de una marca, sello o distintivo de calidad homologado, el Director de las Obras podrá eximir de los ensayos de control de procedencia
000 | Se exigirá etiqueta de marcado CE y Declaración de Prestaciones | * |  | 1 | Tipo / Planta | Tipo / Planta |  | 0 |  | 0 | Deberá incluir descripción petrográfica
2000 | Verificación planta áridos |  | Modelo de AOPJA | 1 | Planta | Planta |  | 0 |  | 0
OLB041 | Análisis granulométrico de áridos |  | UNE-EN 933-1 | 1 | Tamaño / Procedencia | Tamaño / Procedencia |  | 0 |  | 0
OLB049 | Coeficiente de Los Angeles |  | UNE-EN 1097-2 | 1 | Procedencia | Procedencia |  | 0 |  | 0
OLB054 | Índice de lajas |  | UNE-EN 933-3 | 1 | Tamaño / Procedencia | Tamaño / Procedencia |  | 0 |  | 0
OLB046 | Proporción de caras de fractura de las partículas del árido grueso |  | UNE-EN 933-5 | 1 | Tamaño / Procedencia | Tamaño / Procedencia |  | 0 |  | 0
OLB065 | Determinación de compuestos orgánicos que afecten al fraguado y endurecimiento del cemento |  | UNE-EN 1744-1. Apdo. 15.1 | 1 | Procedencia | Procedencia |  | 0 |  | 0
OLB079 | Contenido total en azufre |  | UNE-EN 1744-1. Apdo. 11 | 1 | Procedencia | Procedencia |  | 0 |  | 0
OLB068 | Contenido de sulfatos solubles en ácido |  | UNE-EN 1744-1. Apdo. 12 | 1 | Procedencia | Procedencia |  | 0 |  | 0
OLB081 | Reactividad álcali-sílice y álcali-silicato de los áridos. Método acelerado en probetas de mortero. | * | UNE 146508 |  | Procedencia | Procedencia |  | 0 |  | 0 | Solo en el caso de que el ensayo petrográfico indique que pueda existir reactividad
OLB089 | Reactividad álcali-carbonato |  | UNE 146513 |  | Procedencia | Procedencia |  | 0 |  | 0
OLA008 OLA009 | Límites de Atterberg |  | UNE 103103 UNE 103104 | 1 | Procedencia | Procedencia |  | 0 |  | 0
OLB044 | Equivalente de arena de áridos (SE4) |  | UNE-EN 933-8. Anexo A | 1 | Procedencia | Procedencia |  | 0 |  | 0
OLB064 | Azul de metileno | * | UNE-EN 933-9. Anexo A |  | Procedencia | Procedencia |  | 0 |  | 0 | El ensayo de azul de metileno se realizará cuando se requiera de acuerdo con lo indicado en el art. 513.2.3 del PG-3
3.2.- Control de ejecución. Áridos de cantera (en obra). Fabricación
OLB045 | Humedad natural |  | UNE-EN 1097-5 | 2 | 1.000m3 / Día | m3 / Día |  | 0 |  | 0
OLB041 | Análisis granulométrico de áridos |  | UNE-EN 933-1 | 2 | Tamaño / 1.000m3 / Día | Tamaño / m3 / Día |  | 0 |  | 0
OLB044 | Equivalente de arena del árido fino (SE4) |  | UNE-EN 933-8. Anexo A | 2 | 1.000m3 / Día | m3 / Día |  | 0 |  | 0
OLB064 | Azul de metileno | * | UNE-EN 933-9. Anexo A |  | 1.000m3 / Día | m3 / Día |  | 0 |  | 0 | El ensayo de azul de metileno se realizará cuando se requiera de acuerdo con lo indicado en el art. 513.2.3 del PG-3
OLA008 OLA009 | Límites de Atterberg |  | UNE 103103 UNE 103104 | 1 | 5.000m3 / Semana | m3 / Semana |  | 0 |  | 0
OLB065 | Determinación de compuestos orgánicos que afecten al fraguado y endurecimiento del cemento |  | UNE-EN 1744-1. Apdo. 15.1 | 1 | Mes | Mes |  | 0 |  | 0
OLB054 | Índice de lajas |  | UNE-EN 933-3 | 1 | Tamaño / mes | Tamaño / Mes |  | 0 |  | 0
OLB046 | Proporción de caras de fractura de las partículas del árido grueso |  | UNE-EN 933-5 | 1 | Tamaño / mes | Tamaño / Mes |  | 0 |  | 0
OLB079 | Contenido total en azufre |  | UNE-EN 1744-1. Apdo. 11 | 1 | Mes | Mes |  | 0 |  | 0
OLB068 | Contenido de sulfatos solubles en ácido |  | UNE-EN 1744-1. Apdo. 12 | 1 | Mes | Mes |  | 0 |  | 0
OLB049 | Coeficiente de Los Angeles |  | UNE-EN 1097-2 | 1 | Mes | Mes |  | 0 |  | 0
| 3.3.- Control de procedencia de los áridos RCD* | [9 empty] | Si el material utilizado estuviese en posesión de una marca, sello o distintivo de calidad homologado, el Director de las Obras podrá eximir de los ensayos de control de procedencia
000 | Se exigirá que el suministrador es gestor de valorización, etiqueta CE, declaración de prestaciones y certificado de suministro. |  |  | 1 | Tipo / Planta | Tipo / Planta |  | 0 |  | 0
2000 | Verificación planta de tratamiento de áridos RCD |  | Modelo de AOPJA | 1 | Planta | Planta |  | 0 |  | 0
OLB071 | Clasificación de los componentes del árido grueso |  | UNE-EN 933-11 | 1 | Procedencia | Procedencia |  | 0 |  | 0
OLB049 | Coeficiente de Los Angeles |  | UNE-EN 1097-2 | 1 | Procedencia | Procedencia |  | 0 |  | 0
OLB054 | Índice de lajas |  | UNE-EN 933-3 | 1 | Tamaño / Procedencia | Tamaño / Procedencia |  | 0 |  | 0
OLB046 | Proporción de caras de fractura de las partículas del árido grueso |  | UNE-EN 933-5 | 1 | Tamaño / Procedencia | Tamaño / Procedencia |  | 0 |  | 0
OLB065 | Compuestos orgánicos que afectan al fraguado y endurecimiento del cemento |  | UNE-EN 1744-1. Apdo. 15.1 | 1 | Procedencia | Procedencia |  | 0 |  | 0
OLB079 | Contenido total en azufre |  | UNE-EN 1744-1. Apdo. 11 | 1 | Procedencia | Procedencia |  | 0 |  | 0
OLB068 | Contenido de sulfatos solubles en ácido |  | UNE-EN 1744-1. Apdo. 12 | 1 | Procedencia | Procedencia |  | 0 |  | 0
OLB081 | Reactividad álcali-sílice y álcali-silicato de los áridos. Método acelerado en probetas de mortero. | * | UNE 146508 EX | 1 | Procedencia | Procedencia |  | 0 |  | 0 | Se realizará una u otra en función del tipo de árido
OLB089 | Reactividad álcali-carbonato |  | UNE 146507-2 EX | 1 | Procedencia | Procedencia |  | 0 |  | 0
OLB041 | Análisis granulométrico de áridos |  | UNE-EN 933-1 | 1 | Tamaño / Procedencia | Tamaño / Procedencia |  | 0 |  | 0
OLB043 | Contenido de terrones de arcilla | * | UNE 7133 |  | Tamaño / Procedencia | Tamaño / Procedencia |  | 0 |  | 0 | El Director de las obras podrá ordenar la realización de este ensayo
OLB044 | Equivalente de arena del árido fino (SE4) |  | UNE-EN 933-8. Anexo A | 1 | Procedencia | Procedencia |  | 0 |  | 0
OLB064 | Azul de metileno | * | UNE-EN 933-9. Anexo A |  | 1.000m3 / Día | m3 / Día |  | 0 |  | 0 | El ensayo de azul de metileno se realizará cuando se requiera de acuerdo con lo indicado en el art. 513.2.3 del PG-3
OLA008 OLA009 | Límites de Atterberg |  | UNE 103103 UNE 103104 | 1 | Procedencia | Procedencia |  | 0 |  | 0
3.4.- Control de ejecución. Áridos RCD (en obra). Fabricación
OLB045 | Humedad árido grueso |  | UNE-EN 1097-5 | 2 | 1.000m3 / Día | m3 / Día |  | 0 |  | 0
OLB041 | Análisis granulométrico de áridos |  | UNE-EN 933-1 | 2 | 1.000m3 / Día | m3 / Día |  | 0 |  | 0
OLB044 | Equivalente de arena de áridos (SE4) |  | UNE-EN 933-8. Anexo A | 2 | 1.000m3 / Día | m3 / Día |  | 0 |  | 0
OLB064 | Azul de metileno | * | UNE-EN 933-9. Anexo A |  | 1.000m3 / Día | m3 / Día |  | 0 |  | 0 | El ensayo de azul de metileno se realizará cuando se requiera de acuerdo con lo indicado en el art. 513.2.3 del PG-3
OLB071 | Clasificación de los componentes del árido grueso reciclado |  | UNE-EN 933-11 | 1 | 5.000m3 / Semana | m3 / Semana |  | 0 |  | 0
OLA008 OLA009 | Límites de Atterberg |  | UNE 103103 UNE 103104 | 1 | 5.000m3 / Semana | m3 / Semana |  | 0 |  | 0
OLB065 | Determinación de compuestos orgánicos que afecten al fraguado y endurecimiento del cemento |  | UNE-EN 1744-1. Apdo. 15.1 | 1 | Mes | Mes |  | 0 |  | 0
OLB054 | Índice de lajas |  | UNE-EN 933-3 | 1 | Tamaño / 5.000m3 / Semana | Tamaño / m3 / Semana |  | 0 |  | 0
OLB046 | Proporción de caras de fractura de las partículas del árido grueso |  | UNE-EN 933-5 | 1 | Tamaño / 5.000m3 / Semana | Tamaño / m3 / Semana |  | 0 |  | 0
OLB079 | Contenido total en azufre |  | UNE-EN 1744-1. Apdo. 11 | 1 | 5.000m3 / Semana | m3 / Semana |  | 0 |  | 0
OLB068 | Contenido de sulfatos solubles en ácido |  | UNE-EN 1744-1. Apdo. 12 | 1 | 5.000m3 / Semana | m3 / Semana |  | 0 |  | 0
OLB049 | Coeficiente de Los Angeles |  | UNE-EN 1097-2 | 1 | 5.000m3 / Semana | m3 / Semana |  | 0 |  | 0
OLB043 | Contenido de terrones de arcilla | * | UNE 7133 |  | 5.000m3 / Semana | m3 / Semana |  | 0 |  | 0 | El Director de las obras podrá ordenar la realización de este ensayo
3.5.- Control de ejecución. Mezcla de los componentes en seco
OLB041 | Análisis granulométrico de áridos |  | UNE-EN 933-1 | 2 | Día | Día |  | 0 |  | 0
3.6.- Control de dosificación y mezclado
211 | Fórmula de trabajo para gravacemento | * |  | 1 | Tipo / Áridos | Tipo / Áridos |  | 0 |  | 0 | Incluye estudio de la identificación del material granular, la granulometría, Próctor modificado y Compresión simple, con al menos 3 porcentajes distintos de adición
OLA030 | Periodo de trabajabilidad |  | UNE-EN 13286-45 | 1 | Tipo / Suelo | Tipo / Suelo |  | 0 |  | 0
OLA033 | Ensayo de compactación. Próctor modificado |  | UNE-EN 13286-2 | 4 | Mes | Mes |  | 0 |  | 0
OLA031 OLA032 | Resistencia a compresión simple (7 días) | * | UNE-EN 13286-41 UNE-EN 13286-51 | 2 a 3 | 7000 | m2 |  | 0 |  | 0 | Para tráfico T00 y T0, se controlará por cada lote como mínimo 3 amasadas diferentes, 2 para el resto de los casos. El número de probetas confeccionadas de cada amasada no será inferior a 3. Las probetas se fabricarán y conservarán según la norma UNE-EN 13286-51
OLB045 | Humedad mediante secado en estufa | * | UNE-EN 1097-5 | 2 | 7000 | m2 |  | 0 |  | 0 | Como mínimo 2 veces al día
3.7.- Control de la extensión y compactación
OLA011 | Densidad in situ y humedad "in situ" |  | UNE 103900 | 7 | 3500 | m2 |  | 0 |  | 0
3.8.- Control de recepción de la unidad terminada
OLA029 | Determinación del espesor y densidad de la capa. Extracción de probetas testigo |  | NLT-314 | 6 | 3500 | m2 |  | 0 |  | 0
| 4.- GRAVA - EMULSIÓN * | [9 empty] | Sólo se realizarán los ensayos previos para obras con un total igual o superior a 15.000 Tm de Grava-Emulsión
4.1.- Ensayos previos de aptitud de los materiales
| 4.1.1.- Emulsión bituminosa | * | [8 empty] | El control de calidad de la emulsión bituminosa se realizará según el apartado 9 de este Capítulo
4.1.2.- Control de procedencia de los áridos
000 | Se exigirá etiqueta de marcado CE y Declaración de Prestaciones |  |  | 1 | Tipo / Planta | Tipo / Planta |  | 0 |  | 0
2000 | Verificación planta de áridos | * | Modelo de AOPJA | 1 | Planta | Planta |  | 0 |  | 0 | En caso de que los áridos se clasifiquen
OLB041 | Análisis granulométrico de áridos (Se incluirá necesariamente el tamiz 0,063 mm) |  | UNE-EN 933-1 | 1 | Tamaño / Procedencia | Tamaño / Procedencia |  | 0 |  | 0
OLB049 | Coeficiente de Los Angeles |  | UNE-EN 1097-2 | 1 | Tamaño / Procedencia | Tamaño / Procedencia |  | 0 |  | 0
OLB051 | Densidad relativa y absorción |  | UNE-EN 1097-6 | 1 | Tamaño / Procedencia | Tamaño / Procedencia |  | 0 |  | 0
OLB044 | Equivalente de arena de áridos (SE4) |  | UNE-EN 933-8. Anexo A | 1 | Tamaño / Procedencia | Tamaño / Procedencia |  | 0 |  | 0
OLB064 | Azul de metileno | * | UNE-EN 933-9. Anexo A |  | Tamaño / Procedencia | Tamaño / Procedencia |  | 0 |  | 0 | El ensayo de azul de metileno se realizará cuando se requiera
OLB046 | Proporción de caras de fractura de las partículas del árido grueso |  | UNE-EN 933-5 | 1 | Tamaño / Procedencia | Tamaño / Procedencia |  | 0 |  | 0
4.2.- Comprobación de la Dosificación de la Grava - Emulsión
217 | Verificación planta de Grava - emulsión |  |  | 1 | Procedencia | Procedencia |  | 0 |  | 0
218 | Fórmula de trabajo para Grava-emulsión | * | NLT 389-00 UNE-EN 12697-12 UNE-EN 12697-23 | 1 | Tipo | Tipo |  | 0 |  | 0 | Incluirá granulometría de los áridos combinados, contenido óptimo de fluido de compactación determinado mediante ensayo P.M., % en peso de agua de envuelta, tipo y % en peso de emulsión determinado mediante ensayo de envuelta NLT-196, y densidad y resistencia a Tracción Indirecta con al menos 3 porcentajes distintos de betún residual.
4.3.- Control de fabricación de la Grava-Emulsión (en obra)
4.3.1.- Control de calidad de los áridos
OLB041 | Análisis granulométrico de áridos (Se incluirá necesariamente el tamiz 0,063 mm) |  | UNE-EN 933-1 | 2 | Tamaño / Día | Tamaño / Día |  | 0 |  | 0
OLB044 | Equivalente de arena de áridos (SE4) |  | UNE-EN 933-8. Anexo A | 2 | Tamaño / Día | Tamaño / Día |  | 0 |  | 0
OLB064 | Azul de metileno | * | UNE-EN 933-9. Anexo A |  | Tamaño / Día | Tamaño / Día |  | 0 |  | 0 | El ensayo de azul de metileno se realizará cuando se requiera
OLB054 | Índice de lajas |  | UNE-EN 933-3 | 1 | Tamaño / semana | Tamaño / Semana |  | 0 |  | 0
OLB046 | Proporción de caras de fractura de las partículas del árido grueso |  | UNE-EN 933-5 | 1 | Tamaño / semana | Tamaño / Semana |  | 0 |  | 0
OLB049 | Coeficiente de Los Angeles |  | UNE-EN 1097-2 | 1 | Mes | Mes |  | 0 |  | 0
OLB051 | Densidad relativa y absorción |  | UNE-EN 1097-6 | 1 | Tamaño / Mes | Tamaño / Mes |  | 0 |  | 0
OLB095 | Polvo mineral de aportación. Densidad aparente |  | UNE-EN 1097-3. Anexo A | 1 | Tamaño / Día | Tamaño / Día |  | 0 |  | 0
4.4.- Control de la Grava-Emulsión fabricada
OLB041 | Análisis granulométrico del árido combinado |  | UNE-EN 933-1 | 2 | Día | Día |  | 0 |  | 0
OLB044 | Equivalente de arena del árido combinado (SE4) |  | UNE-EN 933-8. Anexo A | 2 | Día | Día |  | 0 |  | 0
OLB064 | Azul de metileno | * | UNE-EN 933-9. Anexo A |  | Tamaño / Día | Tamaño / Día |  | 0 |  | 0 | El ensayo de azul de metileno se realizará cuando se requiera
OLA005 | Ensayo de compactación. Próctor modificado |  | UNE-EN 13286-2 | 1 | Semana | Semana |  | 0 |  | 0
OLA084 | Análisis granulométrico de los áridos recuperados de las mezclas bituminosas |  | UNE-EN 12697-2 | 2 | Día | Día |  | 0 |  | 0
OLA083 | Contenido de ligante residual |  | UNE-EN 12697-1 | 2 | Día | Día |  | 0 |  | 0
OLA087 | Contenido de huecos en mezcla |  | UNE-EN 12697-8 | 1 | Día | Día |  | 0 |  | 0
OLA092 OLA107 | Resistencia a la acción del agua en el ensayo de tracción indirecta (mezcla fabricada en planta) | * | UNE-EN 12697-12 UNE-EN 12697-23 | 1 | Semana | Semana |  | 0 |  | 0 | Se recomienda fabricar las probetas mediante compactador giratorio, según norma UNE-EN 12697-31
4.5.- Control de extensión y compactación
OLA011 | Densidad in situ y humedad "in situ" |  | UNE 103900 | 5 | 3500 | m2 |  | 0 |  | 0
4.6.- Control final de acabado
OLA096 | Densidad, espesor y huecos sobre testigos |  | NLT-314 UNE-EN 12697-6 | 3 | 3500 | m2 |  | 0 |  | 0
5.- HORMIGÓN COMPACTADO
| 5.1.- Áridos. Control de procedencia (en instalación)* | [9 empty] | Si el material utilizado estuviese en posesión de una marca, sello o distintivo de calidad homologado, el Director de las Obras podrá eximir de los ensayos de control de procedencia
000 | Se exigirá etiqueta de marcado CE y Declaración de Prestaciones |  |  | 1 | Tipo / Procedencia | Tipo / Procedencia |  | 0 |  | 0
2000 | Verificación planta de áridos |  | Modelo de AOPJA | 1 | Planta | Planta |  | 0 |  | 0
OLB049 | Coeficiente de Los Angeles |  | UNE-EN 1097-2 | 1 | Procedencia | Procedencia |  | 0 |  | 0
OLB054 | Índice de lajas |  | UNE-EN 933-3 | 1 | Tamaño / Procedencia | Tamaño / Procedencia |  | 0 |  | 0
OLB046 | Proporción de caras de fractura de las partículas del árido grueso |  | UNE-EN 933-5 | 1 | Tamaño / Procedencia | Tamaño / Procedencia |  | 0 |  | 0
OLB079 | Contenido total en azufre |  | UNE-EN 1744-1. Apdo. 11 | 1 | Procedencia | Procedencia |  | 0 |  | 0
OLB068 | Contenido de sulfatos solubles en ácido |  | UNE-EN 1744-1. Apdo. 12 | 1 | Procedencia | Procedencia |  | 0 |  | 0
OLB081 | Reactividad álcali-sílice y álcali-silicato de los áridos. Método acelerado en probetas de mortero. | * | UNE 146508 EX | 1 | Procedencia | Procedencia |  | 0 |  | 0 | Se realizará una u otra en función del tipo de árido
OLB089 | Reactividad álcali-carbonato |  | UNE 146507-2 EX | 1 | Procedencia | Procedencia |  | 0 |  | 0
OLB041 | Análisis granulométrico de áridos |  | UNE-EN 933-1 | 1 | Tamaño / Procedencia | Tamaño / Procedencia |  | 0 |  | 0
OLB043 | Contenido de terrones de arcilla | * | UNE 7133 | 1 | Tamaño / Procedencia | Tamaño / Procedencia |  | 0 |  | 0 | El Director de las obras podrá ordenar la realización de este ensayo
OLB044 | Equivalente de arena del árido fino (SE4) |  | UNE-EN 933-8. Anexo A | 1 | Procedencia | Procedencia |  | 0 |  | 0
OLA008 OLA009 | Límites de Atterberg |  | UNE 103103 UNE 103104 | 1 | Procedencia | Procedencia |  | 0 |  | 0
5.2.- Áridos. Control de ejecución. Fabricación
OLB041 | Análisis granulométrico de áridos |  | UNE-EN 933-1 | 2 | Día | Día |  | 0 |  | 0
OLB044 | Equivalente de arena del árido fino (SE4) |  | UNE-EN 933-8. Anexo A | 2 | Día | Día |  | 0 |  | 0
OLB054 | Índice de lajas |  | UNE-EN 933-3 | 1 | 5000 | m3 |  | 0 |  | 0
OLA008 OLA009 | Límites de Atterberg |  | UNE 103103 UNE 103104 | 1 | 5000 | m3 |  | 0 |  | 0
OLB046 | Proporción de caras de fractura de las partículas del árido grueso |  | UNE-EN 933-5 | 1 | 5000 | m3 |  | 0 |  | 0
OLB068 | Contenido de sulfatos solubles en ácido |  | UNE-EN 1744-1. Apdo. 12 | 1 | Mes | Mes |  | 0 |  | 0
OLB049 | Coeficiente de Los Angeles |  | UNE-EN 1097-2 | 1 | Mes | Mes |  | 0 |  | 0
OLB043 | Contenido de terrones de arcilla |  | UNE 7133 | 1 | Mes | Mes |  | 0 |  | 0
5.3.- Agua para amasado y curado
OLB031 | Determinación del contenido en aceites y grasas en el agua | * | UNE 83960 | 1 | Tipo / Procedencia | Tipo / Procedencia |  | 0 |  | 0 | En el caso de agua procedente de la red de abastecimiento de agua potable, no será necesaria la realización de los ensayos
OLB030 | Determinación de hidratos de carbono en agua |  | UNE 83959 | 1 | Tipo / Procedencia | Tipo / Procedencia |  | 0 |  | 0
OLB029 | Determinación de cloruros en el agua |  | UNE 83958 | 1 | Tipo / Procedencia | Tipo / Procedencia |  | 0 |  | 0
OLB036 | Determinación del contenido total de sulfatos en agua |  | UNE 83956 | 1 | Tipo / Procedencia | Tipo / Procedencia |  | 0 |  | 0
OLB037 | Determinación del contenido total de sustancias disueltas en agua |  | UNE 83957 | 1 | Tipo / Procedencia | Tipo / Procedencia |  | 0 |  | 0
OLB032 | pH del agua |  | UNE 83952 | 1 | Tipo / Procedencia | Tipo / Procedencia |  | 0 |  | 0
5.4.- Cemento
000 | Se exigirá etiqueta de marcado CE y Declaración de Prestaciones (solo en el caso de cementos sujetos al marcado CE) |  | RC-16. Anejo I | 1 | Procedencia | Procedencia |  | 0 |  | 0
OLB002 | Resistencias mecánicas | * | UNE-EN 196-1 | 1 | Tipo / Mes / 200Tm | Tipo / Mes / Tm |  | 0 |  | 0 | *En el caso de cementos en posesión del marcado CE y/o sello de calidad se podrá eximir, a juicio del Director de Obra, de la realización de los ensayos ** Para cementos resistentes a los sulfatos y al agua de mar ***Para cementos puzolánicos
OLB005 | Pérdida por calcinación de cementos |  | UNE-EN 196-2 |  | Tipo / Mes / 200Tm | Tipo / Mes / Tm |  | 0 |  | 0
OLB010 | Determinación cuantitativa de los componentes del cemento | * ** | UNE 80216 |  | Tipo / Mes / 200Tm | Tipo / Mes / Tm |  | 0 |  | 0
OLB009 | Ensayo de puzolanicidad | * *** | UNE-EN 196-5 |  | Tipo / Mes / 200Tm | Tipo / Mes / Tm |  | 0 |  | 0
OLB007 | Contenido de sulfatos | * | UNE-EN 196-2 |  | Tipo / Mes / 200Tm | Tipo / Mes / Tm |  | 0 |  | 0
OLB006 | Contenido de cloruros |  | UNE-EN 196-2 |  | Tipo / Mes / 200Tm | Tipo / Mes / Tm |  | 0 |  | 0
OLB008 | Residuo insoluble en ácido clorhídrico y carbonato de sodio |  | UNE-EN 196-2 |  | Tipo / Mes / 200Tm | Tipo / Mes / Tm |  | 0 |  | 0
OLB004 | Estabilidad en volumen en cementos |  | UNE-EN 196-3 | 1 | Tipo / Mes / 200Tm | Tipo / Mes / Tm |  | 0 |  | 0
OLB003 | Tiempo de fraguado en cementos |  | UNE-EN 196-3 | 1 | Tipo / Mes / 200Tm | Tipo / Mes / Tm |  | 0 |  | 0
5.5.- Identificación de las adiciones (cenizas volantes)
000 | Se exigirá etiqueta de marcado CE y Declaración de Prestaciones
OLB007 | Contenido en anhídrido sulfúrico |  | UNE-EN 196-2 | 1 | 200 | Tm |  | 0 |  | 0
OLB006 | Contenido en cloruros |  | UNE-EN 196-2 | 1 | 200 | Tm |  | 0 |  | 0
OLB012 | Contenido en óxido de calcio libre |  | UNE-EN 451-1 | 1 | 200 | Tm |  | 0 |  | 0
OLB014 | Determinación de la finura |  | UNE-EN 451-2 | 1 | 200 | Tm |  | 0 |  | 0
OLB005 | Determinación de la pérdida por calcinación |  | UNE-EN 196-2 | 1 | 200 | Tm |  | 0 |  | 0
OLB011 | Índice de actividad con cemento Portland |  | UNE-EN 196-1 y UNE-EN 450-1 | 1 | 200 | Tm |  | 0 |  | 0
OLB004 | Estabilidad de volumen Le Chatelier (Expansión) |  | UNE-EN 196-3. Apdo. 7 | 1 | 200 | Tm |  | 0 |  | 0
5.6.- Dosificación de la mezcla
3016 | Estudio dosificación de hormigón compactado | * |  | 1 | Tipo / Resistencia | Tipo / Resistencia |  | 0 |  | 0 | Se estudiarán valores de C.B.R. y de resistencias a tracción indirecta a 7, 28 y 90 días con 3 niveles de humedad (la del Próctor modificado y +/- 0,5 %). Los ensayos de resistencia se realizarán sobre cuatro familias de amasadas diferentes. Deberá determinarse los plazos de trabajabilidad
5.7.- Ensayos característicos en obra
OLB107 | Rotura tracción indirecta (Ensayo brasileño) | * | UNE-EN 12390-6 | 6 | Serie / Dosificación | Serie / Dosificación |  | 0 |  | 0 | Como mínimo se realizarán 2 probetas por serie
5.8.- Tramo de prueba
OLB107 | Rotura tracción indirecta (Ensayo brasileño) | * | UNE-EN 12390-6 | 1 | Serie / Dosificación | Serie / Dosificación |  | 0 |  | 0 | Como mínimo se realizarán 5 probetas por serie
OLA011 | Densidad in situ y humedad "in situ" |  | UNE 103900 | 20 | Tramo de prueba | Tramo de prueba |  | 0 |  | 0
5.9.- Control de fabricación de la mezcla
3001 | Verificación planta hormigón |  | Modelo de AOPJA | 1 | Planta | Planta |  | 0 |  | 0
OLB041 | Análisis granulométrico áridos |  | UNE-EN 933-1 | 2 | Día | Día |  | 0 |  | 0
OLB045 | Humedad mediante secado en estufa |  | UNE-EN 1097-5 | 2 | Día | Día |  | 0 |  | 0
OLA030 | Periodo de trabajabilidad |  | UNE-EN 13286-45 | 1 | Tipo / Suelo | Tipo / Suelo |  | 0 |  | 0
OLA033 | Ensayo de compactación. Próctor modificado |  | UNE-EN 12386-2 | 4 | Mes | Mes |  | 0 |  | 0
OLB107 | Rotura tracción indirecta (Ensayo brasileño) | * | UNE-EN 12390-6 | 2 | Día | Día |  | 0 |  | 0 | Como mínimo se realizarán 3 probetas por serie
5.10.- Control de la compactación
OLA011 | Densidad y humedad "in situ" |  | UNE 103900 | 1 | 500 | m2 |  | 0 |  | 0
5.11.- Control de la unidad terminada
OLB112 | Espesor mediante extracción de testigos |  | UNE-EN 12504-1 | 3 | 3500 | m2 |  | 0 |  | 0
6.- HORMIGÓN MAGRO VIBRADO
6.1.- Control de procedencia de los materiales
6.1.1.- Áridos
000 | Se exigirá etiqueta de marcado CE y Declaración de Prestaciones |  |  | 1 | Tipo / Procedencia | Tipo / Procedencia |  | 0 |  | 0
2000 | Verificación planta de áridos |  | Modelo de AOPJA | 1 | Planta | Planta |  | 0 |  | 0
OLB049 | Coeficiente de Los Angeles |  | UNE-EN 1097-2 | 1 | Procedencia | Procedencia |  | 0 |  | 0
OLB054 | Índice de lajas |  | UNE-EN 933-3 | 1 | Tamaño / Procedencia | Tamaño / Procedencia |  | 0 |  | 0
OLB041 | Análisis granulométrico de áridos |  | UNE-EN 933-1 | 1 | Tamaño / Procedencia | Tamaño / Procedencia |  | 0 |  | 0
OLB044 | Equivalente de arena del árido fino (SE4) |  | UNE-EN 933-8. Anexo A | 1 | Procedencia | Procedencia |  | 0 |  | 0
OLB064 | Azul de metileno | * | UNE-EN 933-9. Anexo A |  | Procedencia | Procedencia |  | 0 |  | 0 | El ensayo de azul de metileno se realizará cuando lo solicite el Director de las obras
OLB079 | Contenido total en azufre |  | UNE-EN 1744-1. Apdo. 11 | 1 | Procedencia | Procedencia |  | 0 |  | 0
OLB068 | Contenido de sulfatos solubles en ácido |  | UNE-EN 1744-1. Apdo. 12 | 1 | Procedencia | Procedencia |  | 0 |  | 0
OLB065 | Determinación de compuestos orgánicos que afecten al fraguado y endurecimiento del cemento |  | UNE-EN 1744-1. Apdo. 15.1 | 1 | Procedencia | Procedencia |  | 0 |  | 0
OLB081 | Reactividad álcali-sílice y álcali-silicato de los áridos. Método acelerado en probetas de mortero | * | UNE 146508 |  | Procedencia | Procedencia |  | 0 |  | 0 | Solo en el caso de que el ensayo petrografico indique que pueda existir reactividad
OLB089 | Reactividad álcali-carbonato |  | UNE 146513 |  | Procedencia | Procedencia |  | 0 |  | 0
2120 | Ensayo de lixiviación | * | UNE-EN 1744-3 |  | Procedencia | Procedencia |  | 0 |  | 0 | En el caso de áridos sin experiencia de empleo previa que no estén en posesión de marcado CE
6.1.2.- Cemento
000 | Se exigirá etiqueta de marcado CE y Declaración de Prestaciones (solo en el caso de cementos sujetos al marcado CE) |  | RC-16. Anejo I | 1 | Procedencia | Procedencia |  | 0 |  | 0
OLB002 | Resistencias mecánicas | * | UNE-EN 196-1 | 1 | Tipo / Mes / 200Tm | Tipo / Mes / Tm |  | 0 |  | 0 | *En el caso de cementos en posesión del marcado CE y/o sello de calidad se podrá eximir, a juicio del Director de Obra, de la realización de los ensayos ** Para cementos resistentes a los sulfatos y al agua de mar ***Para cementos puzolánicos
OLB005 | Pérdida por calcinación de cementos |  | UNE-EN 196-2 |  | Tipo / Mes / 200Tm | Tipo / Mes / Tm |  | 0 |  | 0
OLB010 | Determinación cuantitativa de los componentes del cemento | * ** | UNE 80216 |  | Tipo / Mes / 200Tm | Tipo / Mes / Tm |  | 0 |  | 0
OLB009 | Ensayo de puzolanicidad | * *** | UNE-EN 196-5 |  | Tipo / Mes / 200Tm | Tipo / Mes / Tm |  | 0 |  | 0
OLB007 | Contenido de sulfatos | * | UNE-EN 196-2 |  | Tipo / Mes / 200Tm | Tipo / Mes / Tm |  | 0 |  | 0
OLB006 | Contenido de cloruros |  | UNE-EN 196-2 |  | Tipo / Mes / 200Tm | Tipo / Mes / Tm |  | 0 |  | 0
OLB008 | Residuo insoluble en ácido clorhídrico y carbonato de sodio |  | UNE-EN 196-2 |  | Tipo / Mes / 200Tm | Tipo / Mes / Tm |  | 0 |  | 0
OLB004 | Estabilidad en volumen en cementos |  | UNE-EN 196-3 | 1 | Tipo / Mes / 200Tm | Tipo / Mes / Tm |  | 0 |  | 0
OLB003 | Tiempo de fraguado en cementos |  | UNE-EN 196-3 | 1 | Tipo / Mes / 200Tm | Tipo / Mes / Tm |  | 0 |  | 0
6.1.3.- Identificación del agua para amasado y curado
OLB031 | Determinación del contenido en aceites y grasas en el agua | * | UNE 83960 | 1 | Tipo / Procedencia | Tipo / Procedencia |  | 0 |  | 0 | En el caso de agua procedente de la red de abastecimiento de agua potable, no será necesaria la realización de los ensayos
OLB030 | Determinación de hidratos de carbono en agua |  | UNE 83959 | 1 | Tipo / Procedencia | Tipo / Procedencia |  | 0 |  | 0
OLB029 | Determinación de cloruros en el agua |  | UNE 83958 | 1 | Tipo / Procedencia | Tipo / Procedencia |  | 0 |  | 0
OLB036 | Determinación del contenido total de sulfatos en agua |  | UNE 83956 | 1 | Tipo / Procedencia | Tipo / Procedencia |  | 0 |  | 0
OLB037 | Determinación del contenido total de sustancias disueltas en agua |  | UNE 83957 | 1 | Tipo / Procedencia | Tipo / Procedencia |  | 0 |  | 0
OLB032 | pH del agua |  | UNE 83952 | 1 | Tipo / Procedencia | Tipo / Procedencia |  | 0 |  | 0
6.2.- Control de calidad de los materiales
6.2.1.- Áridos
OLB041 | Análisis granulométrico de áridos (Se incluirá necesariamente el tamiz 0,063 mm) |  | UNE-EN 933-1 | 2 | Día | Día |  | 0 |  | 0
OLB054 | Índice de lajas |  | UNE-EN 933-3 | 1 | Semana | Semana |  | 0 |  | 0
OLB044 | Equivalente de arena del árido fino (SE4) |  | UNE-EN 933-8. Anexo A | 1 | Semana | Semana |  | 0 |  | 0
OLB049 | Coeficiente de Los Angeles |  | UNE-EN 1097-2 | 1 | Mes | Mes |  | 0 |  | 0
OLB079 | Contenido total en azufre |  | UNE-EN 1744-1. Apdo. 11 | 1 | Mes | Mes |  | 0 |  | 0
OLB068 | Contenido de sulfatos solubles en ácido |  | UNE-EN 1744-1. Apdo. 12 | 1 | Mes | Mes |  | 0 |  | 0
OLB065 | Determinación de compuestos orgánicos que afecten al fraguado y endurecimiento del cemento |  | UNE-EN 1744-1. Apdo. 15.1 | 1 | Mes | Mes |  | 0 |  | 0
OLB081 | Reactividad álcali-sílice y álcali-silicato de los áridos. Método acelerado en probetas de mortero. | * | UNE 146508 |  | Mes | Mes |  | 0 |  | 0 | Solo en el caso de que el ensayo petrografico indique que pueda existir reactividad
OLB089 | Reactividad álcali-carbonato |  | UNE 146513 |  | Mes | Mes |  | 0 |  | 0
6.3.- Dosificación de la mezcla
3012 | Estudio de dosificación de hormigones | * | UNE-EN 12390-1, 2, 3 | 1 | Tipo / Resistencia | Tipo / Resistencia |  | 0 |  | 0 | Se estudiarán valores de resistencias a compresión simple a 7, 28 y 90 días de 6 amasadas diferentes, confeccionando 2 series de 4 probetas por amasada
3014 | Verificación de la fórmula de trabajo | * |  | 1 | Tipo / Resistencia | Tipo / Resistencia |  | 0 |  | 0 | Para la dosificación propuesta y sobre amasada de planta se determinará la consistencia, el aire ocluído y la resistencia a compresión a 7 y 28 días, confeccionando 1 serie de 4 probetas
6.4.- Control de ejecución
6.4.1.- Control de fabricación del hormigón
3001 | Verificación planta hormigón |  | Modelo de AOPJA | 1 | Planta | Planta |  | 0 |  | 0
OLB041 | Granulometría mezcla de áridos |  | UNE-EN 933-1 | 1 | Día | Día |  | 0 |  | 0
OLB100 OLB102 OLB103/104 OLB105 | Resistencia a compresión | * | UNE-EN 12390-1, 2, 3 | 2 | Día | Día |  | 0 |  | 0 | Para tráficos T00 a T2 el número de ensayos será 3 al día para control de producción
OLB101 | Consistencia en cono de Abrams |  | UNE-EN 12350-2 | 2 | Día | Día |  | 0 |  | 0
OLB108 | Contenido de aire ocluido (método presión) |  | UNE-EN 12350-7 | 2 | Día | Día |  | 0 |  | 0
6.5.- Control de recepción de la unidad terminada
OLB112 | Determinación del espesor de la capa. Extracción de probetas testigo |  | UNE-EN 12504-1 | 2 | 3500 | m2 |  | 0 |  | 0
7.- PAVIMENTOS DE HORMIGÓN
7.1.- Control de procedencia de los materiales
7.1.1.- Áridos.
000 | Se exigirá etiqueta de marcado CE y Declaración de Prestaciones |  |  | 1 | Tipo / Procedencia | Tipo / Procedencia |  | 0 |  | 0
2000 | Verificación planta de áridos |  | Modelo de AOPJA | 1 | Planta | Planta |  | 0 |  | 0
OLB049 | Coeficiente de Los Angeles |  | UNE-EN 1097-2 | 1 | Procedencia | Procedencia |  | 0 |  | 0
OLB054 | Índice de lajas |  | UNE-EN 933-3 | 1 | Tamaño / Procedencia | Tipo / Procedencia |  | 0 |  | 0
OLB084 | Coeficiente pulimento acelerado | * | UNE-EN 1097-8 | 1 | Procedencia | Procedencia |  | 0 |  | 0 | Del árido grueso a emplear, en su caso, en la capa superior de pavimentos bicapa
OLB085 | Proporción de partículas silíceas del árido fino |  | NLT-371 | 1 | Procedencia | Procedencia |  | 0 |  | 0
OLB041 | Análisis granulométrico de áridos |  | UNE-EN 933-1 | 1 | Tamaño / Procedencia | Tamaño / Procedencia |  | 0 |  | 0
OLB044 | Equivalente de arena del árido fino (SE4) |  | UNE-EN 933-8. Anexo A | 1 | Procedencia | Procedencia |  | 0 |  | 0
OLB064 | Azul de metileno | * | UNE-EN 933-9. Anexo A |  | Procedencia | Procedencia |  | 0 |  | 0 | El ensayo de azul de metileno se realizará cuando lo solicite el Director de las obras
OLB079 | Contenido total en azufre |  | UNE-EN 1744-1. Apdo. 11 | 1 | Procedencia | Procedencia |  | 0 |  | 0
OLB068 | Contenido de sulfatos solubles en ácido |  | UNE-EN 1744-1. Apdo. 12 | 1 | Procedencia | Procedencia |  | 0 |  | 0
OLB065 | Determinación de compuestos orgánicos que afecten al fraguado y endurecimiento del cemento |  | UNE-EN 1744-1. Apdo. 15.1 | 1 | Procedencia | Procedencia |  | 0 |  | 0
OLB081 | Reactividad álcali-sílice y álcali-silicato de los áridos. Método acelerado en probetas de mortero. | * | UNE 146508 EX |  | Procedencia | Procedencia |  | 0 |  | 0 | Solo en el caso de que el ensayo petrográfico indique que pueda existir reactividad
OLB089 | Reactividad álcali-carbonato |  | UNE 146507-2 EX |  | Procedencia | Procedencia |  | 0 |  | 0
OLB050 | Absorción de agua | * | UNE-EN 1097-6 |  | Tamaño / Procedencia | Tamaño / Procedencia |  | 0 |  | 0 | En carreteras sometidas durante el invierno a heladas y frecuentes tratamientos de vialidad invernal
OLB058 | Ensayo de sulfato de magnesio |  | UNE-EN 1367-2 |  | Procedencia | Procedencia |  | 0 |  | 0
7.1.2.- Cemento
000 | Se exigirá etiqueta de marcado CE y Declaración de Prestaciones (solo en el caso de cementos sujetos al marcado CE) |  | RC-16. Anejo I | 1 | Procedencia | Procedencia |  | 0 |  | 0
OLB002 | Resistencias mecánicas | * | UNE-EN 196-1 | 1 | Tipo / Mes / 200Tm | Tipo / Mes / Tm |  | 0 |  | 0 | *En el caso de cementos en posesión del marcado CE y/o sello de calidad se podrá eximir, a juicio del Director de Obra, de la realización de los ensayos ** Para cementos resistentes a los sulfatos y al agua de mar ***Para cementos puzolánicos
OLB005 | Pérdida por calcinación de cementos |  | UNE-EN 196-2 |  | Tipo / Mes / 200Tm | Tipo / Mes / Tm |  | 0 |  | 0
OLB010 | Determinación cuantitativa de los componentes del cemento | * ** | UNE 80216 |  | Tipo / Mes / 200Tm | Tipo / Mes / Tm |  | 0 |  | 0
OLB009 | Ensayo de puzolanicidad | * *** | UNE-EN 196-5 |  | Tipo / Mes / 200Tm | Tipo / Mes / Tm |  | 0 |  | 0
OLB007 | Contenido de sulfatos | * | UNE-EN 196-2 |  | Tipo / Mes / 200Tm | Tipo / Mes / Tm |  | 0 |  | 0
OLB006 | Contenido de cloruros |  | UNE-EN 196-2 |  | Tipo / Mes / 200Tm | Tipo / Mes / Tm |  | 0 |  | 0
OLB008 | Residuo insoluble en ácido clorhídrico y carbonato de sodio |  | UNE-EN 196-2 |  | Tipo / Mes / 200Tm | Tipo / Mes / Tm |  | 0 |  | 0
OLB004 | Estabilidad en volumen en cementos |  | UNE-EN 196-3 | 1 | Tipo / Mes / 200Tm | Tipo / Mes / Tm |  | 0 |  | 0
OLB003 | Tiempo de fraguado en cementos |  | UNE-EN 196-3 | 1 | Tipo / Mes / 200Tm | Tipo / Mes / Tm |  | 0 |  | 0
7.1.3.- Identificación del agua para amasado y curado
OLB031 | Determinación del contenido en aceites y grasas en el agua | * | UNE 83960 | 1 | Tipo / Procedencia | Tipo / Procedencia |  | 0 |  | 0 | En el caso de agua procedente de la red de abastecimiento de agua potable, no será necesaria la realización de los ensayos
OLB030 | Determinación de hidratos de carbono en agua |  | UNE 83959 | 1 | Tipo / Procedencia | Tipo / Procedencia |  | 0 |  | 0
OLB029 | Determinación de cloruros en el agua |  | UNE 83958 | 1 | Tipo / Procedencia | Tipo / Procedencia |  | 0 |  | 0
OLB036 | Determinación del contenido total de sulfatos en agua |  | UNE 83956 | 1 | Tipo / Procedencia | Tipo / Procedencia |  | 0 |  | 0
OLB037 | Determinación del contenido total de sustancias disueltas en agua |  | UNE 83957 | 1 | Tipo / Procedencia | Tipo / Procedencia |  | 0 |  | 0
OLB032 | pH del agua |  | UNE 83952 | 1 | Tipo / Procedencia | Tipo / Procedencia |  | 0 |  | 0
7.2.- Control de Calidad de los materiales
7.2.1.- Áridos
OLB041 | Análisis granulométrico de áridos (Se incluirá necesariamente el tamiz 0,063 mm) |  | UNE-EN 933-1 | 2 | Día | Día |  | 0 |  | 0
OLB054 | Índice de lajas |  | UNE-EN 933-3 | 1 | Semana | Semana |  | 0 |  | 0
OLB044 | Equivalente de arena del árido fino (SE4) |  | UNE-EN 933-8. Anexo A | 1 | Semana | Semana |  | 0 |  | 0
OLB049 | Coeficiente de Los Angeles |  | UNE-EN 1097-2 | 1 | Mes | Mes |  | 0 |  | 0
OLB084 | Coeficiente pulimento acelerado | * | UNE-EN 1097-8 |  | Mes | Mes |  | 0 |  | 0 | Del árido grueso a utilizar en la capa de hormigón superior de pavimentos bicapa
OLB079 | Contenido total en azufre |  | UNE-EN 1744-1. Apdo. 11 | 1 | Mes | Mes |  | 0 |  | 0
OLB068 | Contenido de sulfatos solubles en ácido |  | UNE-EN 1744-1. Apdo. 12 | 1 | Mes | Mes |  | 0 |  | 0
OLB065 | Determinación de compuestos orgánicos que afecten al fraguado y endurecimiento del cemento |  | UNE-EN 1744-1. Apdo. 15.1 | 1 | Mes | Mes |  | 0 |  | 0
OLB081 | Reactividad álcali-sílice y álcali-silicato de los áridos. Método acelerado en probetas de mortero. | * | UNE 146508 |  | Mes | Mes |  | 0 |  | 0 | Solo en el caso de que el ensayo petrográfico indique que pueda existir reactividad
OLB089 | Reactividad álcali-carbonato |  | UNE 146513 |  | Mes | Mes |  | 0 |  | 0
OLB050 | Absorción de agua | * | UNE-EN 1097-6 |  | Mes | Mes |  | 0 |  | 0 | En carreteras sometidas durante el invierno a heladas y frecuentes tratamientos de vialidad invernal
OLB058 | Ensayo de sulfato de magnesio |  | UNE-EN 1367-2 |  | Mes | Mes |  | 0 |  | 0
| 7.2.2.- Identificación de las barras de acero de unión | * | [8 empty] | En el caso de pavimentos continuos de hormigón armado
7.2.2.1.- Control documental
000 | Se exigirá etiqueta de marcado CE y Declaración de Prestaciones cuando entre en vigor |  |  | 1 | Procedencia | Procedencia |  | 0 |  | 0
5027 | Distintivo de calidad oficialmente reconocido | * | CodE | 1 | Partida | Partida |  | 0 |  | 0 | En caso de presentación de este documento no será necesaria la realización de ensayos de producción.
5005 | Certificado de adherencia en barras de acero corrugado |  | UNE-EN 10080. Anexo C | 1 | Partida | Partida |  | 0 |  | 0
7.2.2.2.- Control mediante ensayos
OLC002 | Características geométricas de barras de acero corrugado | * | UNE-EN 10080 | 2 | 30 | Tm |  | 0 |  | 0 | * En el caso de posesión de distintivo de calidad según CodE, no será necesaria la realización de estos ensayos para producción. ** En caso de que la medición sea inferior a 300 toneladas, se tomarán sólo dos muestras por diámetro en control de Producción. diámetro en control de Producción.
OLC007 | Doblado simple, doblado-desdoblado en barras de acero corrugado | * | UNE-EN ISO 15630-1 | 2 | 30 | Tm |  | 0 |  | 0
OLC008 | Ensayo de tracción en barras de acero corrugado | * ** | UNE-EN ISO 15630-1 ISO 6892 | 2 | 30 | Tm |  | 0 |  | 0
7.2.2.3.- Identificación de los pasadores de unión
000 | Se exigirá etiqueta de marcado CE y Declaración de Prestaciones |  |  | 1 | Tipo / Fabricante | Tipo / Fabricante |  | 0 |  | 0
OLC001 | Características dimensionales |  | UNE-EN 13877-3 UNE-EN 10060 | 2 | Tipo | Tipo |  | 0 |  | 0
7.3.- Dosificación de la mezcla
3015 | Estudio de dosificación de hormigones para pavimentos | * |  | 1 | Tipo / Resistencia | Tipo / Resistencia |  | 0 |  | 0 | Por cada dosificación propuesta se estudiará la granulometría de los áridos combinados, los contenidos de cemento, agua y adiciones, la consistencia, el aire ocluído y la resistencia a flexotracción a 7 y 28 días de, al menos, 6 amasadas diferentes, confeccionando 2 series de 3 probetas por amasada
3017 | Verificación de la fórmula de trabajo | * |  | 1 | Tipo / Resistencia | Tipo / Resistencia |  | 0 |  | 0 | Para la dosificación propuesta y sobre amasada de planta se determinará la consistencia, el aire ocluído y la resistencia a flexotracción a 7 y 28 días, confeccionando 1 serie de 3 probetas
7.4.- Control de ejecución
7.4.1.- Control de fabricación del hormigón
3001 | Verificación planta hormigón |  | Modelo de AOPJA | 1 | Planta | Planta |  | 0 |  | 0
7.4.2.- Mezcla de áridos
OLB041 | Análisis granulométrico áridos |  | UNE-EN 933-1 | 1 | Día | Día |  | 0 |  | 0
7.4.3.- Ensayos de control del hormigón
OLB106 | Resistencia a flexotracción |  | UNE-EN 12390-2,5 | 2 | Día | Día |  | 0 |  | 0
OLB101 | Consistencia en Consistencia en cono de Abrams |  | UNE-EN 12350-2 | 2 | Día | Día |  | 0 |  | 0
OLB108 | Contenido de aire ocluido (método presión) |  | UNE-EN 12350-7 | 2 | Día | Día |  | 0 |  | 0
7.5.- Control de recepción de la unidad terminada
OLB112 | Determinación del espesor de la capa. Extracción de probetas testigo |  | UNE-EN 12504-1 | 2 | 3500 | m2 |  | 0 |  | 0
OLA098 | Macrotextura superficial | * | UNE-EN 13036-1 | [7 empty] | Auscultación mediante el programa A.D.A.R. (Circular 7/95 de la D.G.C.)
7202 | Índice de Regularidad Internacional |  | NLT-330
7201 | Coeficiente de rozamiento transversal |  | UNE 41201 IN
8.- BETUNES EMPLEADOS EN MEZCLAS BITUMINOSAS Y RIEGOS
8.1.- Betunes asfálticos
8.1.1.- Control de recepción de las cisternas
000 | Se exigirá etiqueta de marcado CE y Declaración de Prestaciones |  |  | 1 | Tipo / Procedencia | Tipo / Procedencia |  | 0 |  | 0
OLA058 | Penetración betún | * | UNE-EN 1426 | 1 | Cisterna |  |  | 0 |  | 0 | No será obligatorio si con el producto se aporta marcado CE
8.1.2.- Control a la entrada del mezclador
OLA058 | Penetración betún |  | UNE-EN 1426 | 1 | 300 Tm / Tipo | Tm / Tipo |  | 0 |  | 0
OLA059 | Punto de reblandecimiento anillo y bola |  | UNE-EN 1427 | 1 | 300 Tm / Tipo | Tm / Tipo |  | 0 |  | 0
OLA060 | Índice de penetración | * | UNE-EN 12591 / UNE-EN 13924-1 / UNE-EN 13924-2. Anexo A | 1 | 300 Tm / Tipo | Tm / Tipo |  | 0 |  | 0 | Según corresponda, en función del tipo de betún
8.1.3.- Control adicional. Betunes asfálticos convencionales, duros y multigrados
OLA058 | Penetración betún | * | UNE-EN 1426 | 1 | Mes / Tipo | Mes / Tipo |  | 0 |  | 0 | El Director de las obras podrá exigir la realización de estos ensayos
OLA059 | Punto de reblandecimiento anillo y bola |  | UNE-EN 1427 | 1 | Mes / Tipo | Mes / Tipo |  | 0 |  | 0
OLA060 | Índice de penetración |  | UNE-EN 12591 / UNE-EN 13924-1 / UNE-EN 13924-2. Anexo A | 1 | Mes / Tipo | Mes / Tipo |  | 0 |  | 0
OLA080 | Punto de Fragilidad Fraass |  | UNE-EN 12593 | 1 | Mes / Tipo | Mes / Tipo |  | 0 |  | 0
OLA065 | Solubilidad |  | UNE-EN 12592 | 1 | Mes / Tipo | Mes / Tipo |  | 0 |  | 0
OLA075 | Punto de inflamación en vaso abierto |  | UNE-EN ISO 2592 | 1 | Mes / Tipo | Mes / Tipo |  | 0 |  | 0
OLA066 | Resistencia al envejecimiento (UNE EN 12607-1). Cambio de masa |  | UNE-EN 12607-1 | 1 | Mes / Tipo | Mes / Tipo |  | 0 |  | 0
OLA058 | Resistencia al envejecimiento (UNE EN 12607-1). Penetración retenida |  | UNE-EN 1426 | 1 | Mes / Tipo | Mes / Tipo |  | 0 |  | 0
OLA059 | Resistencia al envejecimiento (UNE EN 12607-1). Incremento punto de reblandecimiento |  | UNE-EN 1427 | 1 | Mes / Tipo | Mes / Tipo |  | 0 |  | 0
8.2.- Betunes asfálticos modificados con polímeros
8.2.1.- Control de recepción
000 | Se exigirá etiqueta de marcado CE y Declaración de Prestaciones | * |  | 1 | Tipo / Procedencia | Tipo / Procedencia |  | 0 |  | 0 | Salvo los fabricados en el lugar de empleo, para consumo en la propia obra
OLA058 | Penetración betún | * | UNE-EN 1426 | 1 | Cisterna / 50 Tm | Cisterna / Tm |  | 0 |  | 0 | Si se suministra con cisternas, se harán estos ensayos por cisterna. Si se fabrica en obra se realizarán 2 de estos ensayos cada 50 Tm, mínimo 2 por día de fabricación. No obstante, no serán obligatorios si el producto dispone de marcado CE
OLA059 | Punto de reblandecimiento anillo y bola |  | UNE-EN 1427 | 1 | Cisterna / 50 Tm | Cisterna / Tm |  | 0 |  | 0
OLA063 | Recuperación elástica a 25ºC |  | UNE-EN 13398 | 1 | Cisterna / 50 Tm | Cisterna / Tm |  | 0 |  | 0
| 8.2.2.- Control a la entrada del mezclador | * | [8 empty] | En caso de que el betún modificado se fabrique en obra, sin almacenamiento intermedio previo a la entrada de éste en el mezclador de la planta de mezcla bituminosa, no será necesario este control
OLA058 | Penetración betún |  | UNE-EN 1426 | 1 | 300 | Tm |  | 0 |  | 0
OLA059 | Punto de reblandecimiento anillo y bola |  | UNE-EN 1427 | 1 | 300 | Tm |  | 0 |  | 0
OLA063 | Recuperación elástica a 25ºC | * | UNE-EN 13398 | 1 | 300 | Tm |  | 0 |  | 0 | A juicio del Director de las obras
8.2.3.- Control adicional
OLA058 | Penetración betún | * | UNE-EN 1426 | 1 | Mes | Mes |  | 0 |  | 0 | El Director de las obras podrá exigir la realización de estos ensayos
OLA059 | Punto de reblandecimiento anillo y bola |  | UNE-EN 1427 | 1 | Mes | Mes |  | 0 |  | 0
OLA076 OLA077 | Cohesión fuerza-ductilidad |  | UNE-EN 13589 UNE-EN 13703 | 1 | Mes | Mes |  | 0 |  | 0
OLA080 | Punto de Fragilidad Fraass |  | UNE-EN 12593 | 1 | Mes | Mes |  | 0 |  | 0
OLA063 | Recuperación elástica a 25ºC |  | UNE-EN 13398 | 1 | Mes | Mes |  | 0 |  | 0
OLA075 | Punto de inflamación |  | UNE-EN ISO 2592 | 1 | Mes | Mes |  | 0 |  | 0
OLA074 OLA059 | Estabilidad al almacenamiento. Diferencia de punto de reblandecimiento | * ** | UNE-EN 13399 UNE-EN 1427 | 1 | Mes | Mes |  | 0 |  | 0 | * El Director de las Obras podrá exigir la realización de estos ensayos. ** Estos ensayos son únicamente exigibles a ligantes que no se fabriquen "in situ"
OLA074 OLA058 | Estabilidad al almacenamiento. Diferencia de penetración |  | UNE-EN 13399 UNE-EN 1426 | 1 | Mes | Mes |  | 0 |  | 0
Durabilidad - Resistencia al envejecimiento:
OLA066 | Cambio de masa | * | UNE-EN 12607-1 | 1 | Mes | Mes |  | 0 |  | 0 | El Director de las obras podrá exigir la realización de estos ensayos
OLA058 | Penetración retenida |  | UNE-EN 1426 | 1 | Mes | Mes |  | 0 |  | 0
OLA059 | Incremento punto de reblandecimiento |  | UNE-EN 1427 | 1 | Mes | Mes |  | 0 |  | 0
OLA059 | Disminución punto de reblandecimiento |  | UNE-EN 1427 | 1 | Mes | Mes |  | 0 |  | 0
9.- EMULSIONES BITUMINOSAS EMPLEADAS EN RIEGOS, LECHADAS, MEZCLAS Y RECICLADOS
9.1.- Emulsiones bituminosas catiónicas (convencionales y/o modificadas)
9.1.1.- Control de recepción
000 | Se exigirá etiqueta de marcado CE y Declaración de Prestaciones |  |  | 1 | Procedencia | Procedencia |  | 0 |  | 0
OLA061 | Carga de partículas | * | UNE-EN 1430 | 1 | Cisterna / partida | Cisterna / partida |  | 0 |  | 0 | No será obligatorio si con el producto se aporta marcado CE
OLA062 | Propiedades perceptibles |  | UNE-EN 1425 | 1 | Cisterna / partida | Cisterna / partida |  | 0 |  | 0
OLA072 | Índice de rotura |  | UNE-EN 13075-1 | 1 | Cisterna / partida | Cisterna / partida |  | 0 |  | 0
OLA064 | Contenido de agua |  | UNE-EN 1428 | 1 | Cisterna / partida | Cisterna / partida |  | 0 |  | 0
OLA070 | Tamizado |  | UNE-EN 1429 | 1 | Cisterna / partida | Cisterna / partida |  | 0 |  | 0
OLA067 | Tiempo de fluencia |  | UNE-EN 12846-1 | 1 | Cisterna / partida | Cisterna / partida |  | 0 |  | 0
9.1.2.- Control en el momento de empleo
OLA061 | Carga de partículas | * | UNE-EN 1430 | 1 | Día / 30 Tm | Día / Tm |  | 0 |  | 0 | En el caso de emulsiones empleadas en riegos de adherencia, imprimación o curado, se considerará como lote en el control de producción la fracción semanal
OLA062 | Propiedades perceptibles |  | UNE-EN 1425 | 1 | Día / 30 Tm | Día / Tm |  | 0 |  | 0
OLA072 | Índice de rotura |  | UNE-EN 13075-1 | 1 | Día / 30 Tm | Día / Tm |  | 0 |  | 0
OLA064 | Contenido de agua |  | UNE-EN 1428 | 1 | Día / 30 Tm | Día / Tm |  | 0 |  | 0
OLA070 | Tamizado |  | UNE-EN 1429 | 1 | Día / 30 Tm | Día / Tm |  | 0 |  | 0
OLA067 | Tiempo de fluencia |  | UNE-EN 12846-1 | 1 | Día / 30 Tm | Día / Tm |  | 0 |  | 0
9.1.3.- Control adicional
9.1.3.1.- Ensayos sobre la emulsión
OLA072 | Índice de rotura | * | UNE-EN 13075-1 | 1 | Mes / Tipo | Mes / Tipo |  | 0 |  | 0 | No se repetirán estos ensayos, en el Control de Producción, si la emulsión que se está recepcionando en obra dispone de Marcado CE
OLA064 | Contenido de ligante (Por contenido de agua) |  | UNE-EN 1428 | 1 | Mes / Tipo | Mes / Tipo |  | 0 |  | 0
OLA068 | Contenido de fluidificante por destilación |  | UNE-EN 1431 | 1 | Mes / Tipo | Mes / Tipo |  | 0 |  | 0
OLA067 | Tiempo de fluencia (2 mm, 40ºC) |  | UNE-EN 12846-1 | 1 | Mes / Tipo | Mes / Tipo |  | 0 |  | 0
OLA070 | Residuo por tamizado (por tamiz 0,5 mm) |  | UNE-EN 1429 | 1 | Mes / Tipo | Mes / Tipo |  | 0 |  | 0
OLA069 | Tendencia a la sedimentación (7 d) |  | UNE-EN 12847 | 1 | Mes / Tipo | Mes / Tipo |  | 0 |  | 0
OLA071 | Adhesividad |  | UNE-EN 13614 | 1 | Mes / Tipo | Mes / Tipo |  | 0 |  | 0
9.1.3.2.- Ensayos sobre el betún asfáltico residual. Emulsiones bituminosas catiónicas sin modificar
OLA073 | Residuo por evaporación | * | UNE-EN 13074-1 | 1 | Mes / Tipo | Mes / Tipo |  | 0 |  | 0 | El Director de las obras podrá ordenar la realización de estos ensayos
OLA058 | Penetración 25°C |  | UNE-EN 1426 | 1 | Mes / Tipo | Mes / Tipo |  | 0 |  | 0
OLA058 | Penetración 15°C |  | UNE-EN 1426 | 1 | Mes / Tipo | Mes / Tipo |  | 0 |  | 0
OLA059 | Punto de reblandecimiento anillo y bola |  | UNE-EN 1427 | 1 | Mes / Tipo | Mes / Tipo |  | 0 |  | 0
OLA073 OLA078 | Residuo por evaporación, seguido de estabilización | * | UNE-EN 13074-1 UNE-EN 13074-2 | 1 | Mes / Tipo | Mes / Tipo |  | 0 |  | 0 | El Director de las obras podrá ordenar la realización de estos ensayos
OLA058 | Penetración 25°C |  | UNE-EN 1426 | 1 | Mes / Tipo | Mes / Tipo |  | 0 |  | 0
OLA059 | Punto de reblandecimiento anillo y bola |  | UNE-EN 1427 | 1 | Mes / Tipo | Mes / Tipo |  | 0 |  | 0
9.1.3.3.- Ensayos sobre el betún asfáltico residual. Emulsiones bituminosas catiónicas modificadas
| Residuo por evaporación | * | UNE-EN 13074-1 | 1 | Mes / Tipo | Mes / Tipo |  | 0 |  | 0 | El Director de las obras podrá ordenar la realización de estos ensayos
OLA058 | Penetración 25°C |  | UNE-EN 1426 | 1 | Mes / Tipo | Mes / Tipo |  | 0 |  | 0
OLA059 | Punto de reblandecimiento anillo y bola |  | UNE-EN 1427 | 1 | Mes / Tipo | Mes / Tipo |  | 0 |  | 0
4061 | Cohesión por el ensayo del péndulo |  | UNE-EN 13588 | 1 | Mes / Tipo | Mes / Tipo |  | 0 |  | 0
OLA063 | Recuperación elástica a 25ºC |  | UNE-EN 13398 | 1 | Mes / Tipo | Mes / Tipo |  | 0 |  | 0
OLA073 OLA078 | Residuo por evaporación, seguido de estabilización | * | UNE-EN 13074-1 UNE-EN 13074-2 | 1 | Mes / Tipo | Mes / Tipo |  | 0 |  | 0 | El Director de las obras podrá ordenar la realización de estos ensayos
OLA058 | Penetración 25°C |  | UNE-EN 1426 | 1 | Mes / Tipo | Mes / Tipo |  | 0 |  | 0
OLA059 | Punto de reblandecimiento anillo y bola |  | UNE-EN 1427 | 1 | Mes / Tipo | Mes / Tipo |  | 0 |  | 0
4061 | Cohesión por el ensayo de péndulo |  | UNE-EN 13588 | 1 | Mes / Tipo | Mes / Tipo |  | 0 |  | 0
OLA063 | Recuperación elástica a 25ºC |  | UNE-EN 13398 | 1 | Mes / Tipo | Mes / Tipo |  | 0 |  | 0
| 9.2.- Emulsiones bituminosas aniónicas |  | UNE 51603
9.2.1.- Control de recepción
OLA061 | Carga de partículas |  | UNE-EN 1430 | 1 | Cisterna / partida | Cisterna / partida |  | 0 |  | 0
OLA067 | Tiempo de fluencia |  | UNE-EN 12846 | 1 | Cisterna / partida | Cisterna / partida |  | 0 |  | 0
OLA064 | Contenido de ligante |  | UNE-EN 1428 | 1 | Cisterna / partida | Cisterna / partida |  | 0 |  | 0
OLA068 | Contenido de fluidificante por destilación |  | UNE-EN 1431 | 1 | Cisterna / partida | Cisterna / partida |  | 0 |  | 0
OLA070 | Residuo por tamizado (por tamiz 0,5 mm) |  | UNE-EN 1429 | 1 | Cisterna / partida | Cisterna / partida |  | 0 |  | 0
9.2.2.- Control en el momento de empleo
OLA061 | Carga de partículas |  | UNE-EN 1430 | 1 | Día / 30 Tm | Día / Tm |  | 0 |  | 0
OLA067 | Tiempo de fluencia |  | UNE-EN 12846 | 1 | Día / 30 Tm | Día / Tm |  | 0 |  | 0
OLA064 | Contenido de ligante |  | UNE-EN 1428 | 1 | Día / 30 Tm | Día / Tm |  | 0 |  | 0
OLA068 | Contenido de fluidificante por destilación |  | UNE-EN 1431 | 1 | Día / 30 Tm | Día / Tm |  | 0 |  | 0
OLA070 | Residuo por tamizado (por tamiz 0,5 mm) |  | UNE-EN 1429 | 1 | Día / 30 Tm | Día / Tm |  | 0 |  | 0
9.2.3.- Control adicional
9.2.3.1.- Ensayos sobre la emulsión
OLA061 | Carga de partículas |  | UNE-EN 1430 | 1 | Mes / Tipo | Mes / Tipo |  | 0 |  | 0
OLA067 | Tiempo de fluencia |  | UNE-EN 12846 | 1 | Mes / Tipo | Mes / Tipo |  | 0 |  | 0
OLA064 | Contenido de ligante |  | UNE-EN 1428 | 1 | Mes / Tipo | Mes / Tipo |  | 0 |  | 0
OLA068 | Contenido de fluidificante por destilación |  | UNE-EN 1431 | 1 | Mes / Tipo | Mes / Tipo |  | 0 |  | 0
OLA070 | Residuo por tamizado (por tamiz 0,5 mm) |  | UNE-EN 1429 | 1 | Mes / Tipo | Mes / Tipo |  | 0 |  | 0
OLA069 | Tendencia a la sedimentación (7 d) |  | UNE-EN 12847 | 1 | Mes / Tipo | Mes / Tipo |  | 0 |  | 0
4054 | Estabilidad: ensayo de mezcla con cemento |  | UNE-EN 12848 | 1 | Mes / Tipo | Mes / Tipo |  | 0 |  | 0
OLA068 | 9.2.3.2.- Ensayos sobre el residuo por destilación |  | UNE-EN 1431 | 1 | Mes / Tipo | Mes / Tipo |  | 0 |  | 0
OLA058 | Penetración 25°C |  | UNE-EN 1426 | 1 | Mes / Tipo | Mes / Tipo |  | 0 |  | 0
OLA059 | Punto de reblandecimiento anillo y bola |  | UNE-EN 1427 | 1 | Mes / Tipo | Mes / Tipo |  | 0 |  | 0
OLA063 | Recuperación elástica a 25ºC | * | UNE-EN 13398 | 1 | Mes / Tipo | Mes / Tipo |  | 0 |  | 0 | En el caso de las emulsiones aniónicas modificadas con polímeros
10.- TRATAMIENTOS SUPERFICIALES MEDIANTE RIEGOS CON GRAVILLA
| 10.1.- Emulsión bituminosa | * | [8 empty] | El control de calidad de la emulsión bituminosa se realizará según el apartado 9 de este Capítulo.
10.2.- Áridos
| 10.2.1.- Control de procedencia (en instalación de áridos) | * | [8 empty] | Si el material utilizado estuviese en posesión de marcado CE, el Director de las Obras podrá eximir de los ensayos de control de procedencia
000 | Se exigirá etiqueta de marcado CE y Declaración de Prestaciones
2000 | Verificación planta de áridos | * | Modelo de AOPJA | 1 | Planta | Planta |  | 0 |  | 0 | Se preverá un tamaño de árido por cada capa o riego a aplicar
OLB049 | Coeficiente de Los Angeles |  | UNE-EN 1097-2 | 1 | Procedencia | Procedencia |  | 0 |  | 0
OLB084 | Coeficiente de pulimento acelerado |  | UNE-EN 1097-8 | 1 | Procedencia | Procedencia |  | 0 |  | 0
OLB054 | Índice de lajas |  | UNE-EN 933-3 | 1 | Tamaño / Procedencia | Tamaño / Procedencia |  | 0 |  | 0
OLB046 | Proporción de caras de fractura de las partículas del árido grueso |  | UNE-EN 933-5 | 1 | Tamaño / Procedencia | Tamaño / Procedencia |  | 0 |  | 0
OLB041 | Análisis granulométrico de áridos (Se incluirá necesariamente el tamiz 0,063 mm) |  | UNE-EN 933-1 | 1 | Tamaño / Procedencia | Tamaño / Procedencia |  | 0 |  | 0
2040 | Adhesividad (adherencia activa y adhesión mecánica) mediante la placa Vialit |  | UNE-EN 12272-3 | 1 | Procedencia | Procedencia |  | 0 |  | 0
10.2.2.- Control de calidad de los materiales
OLB041 | Análisis granulométrico de áridos (Se incluirá necesariamente el tamiz 0,063 mm) |  | UNE-EN 933-1 | 2 | 75 | Tm |  | 0 |  | 0
OLB054 | Índice de lajas |  | UNE-EN 933-3 | 1 | 300 | Tm |  | 0 |  | 0
OLB046 | Proporción de caras de fractura de las partículas del árido grueso |  | UNE-EN 933-5 | 1 | 300 | Tm |  | 0 |  | 0
OLB049 | Coeficiente de Los Angeles |  | UNE-EN 1097-2 | 1 | Mes | Mes |  | 0 |  | 0
OLB084 | Coeficiente de pulimento acelerado |  | UNE-EN 1097-8 | 1 | Mes | Mes |  | 0 |  | 0
10.3.- Control de ejecución
4104 | Dotación de la emulsión |  | UNE-EN 12272-1 | 1 | 200 | m |  | 0 |  | 0
4103 | Dotación de árido |  | UNE-EN 12272-1 | 1 | 200 | m |  | 0 |  | 0
10.4.- Control de recepción de la unidad terminada
OLA098 | Macrotextura superficial |  | UNE-EN 13036-1 | 1 | 200 | m |  | 0 |  | 0
7201 | Resistencia al deslizamiento | * | UNE 41201 IN | 1 | 500 | m |  | 0 |  | 0 | Se determinará una vez transcurridos dos (2) meses de la puesta en servicio del riego con gravilla
| 11.- MEZCLAS BITUMINOSAS EN CALIENTE | * | [8 empty] | Sólo se realizarán los ensayos previos de áridos y verificación de fórmula de trabajo en laboratorio, para obras con un total igual superior a 15.000 Tm de M.B.C.
| 11.1.- Betún | * | [8 empty] | El control de calidad de la emulsión bituminosa se realizará según el apartado 9 de este Capítulo.
11.2.- Ensayos previos de aptitud de áridos
| 11.2.1.- Árido grueso. Control de procedencia | * | [8 empty] | Si el material utilizado estuviese en posesión de marcado CE, el Director de las Obras podrá eximir de los ensayos de control de procedencia
000 | Se exigirá etiqueta de marcado CE y Declaración de Prestaciones |  |  | 1 | Tipo | Tipo |  | 0 |  | 0
2000 | Verificación planta de áridos |  | Modelo de AOPJA | 1 | Planta | Planta |  | 0 |  | 0
OLB049 | Coeficiente de Los Angeles | * | UNE-EN 1097-2 | 1 | Procedencia | Procedencia |  | 0 |  | 0 | En el caso de poseer marcado CE, el Director de la Obra podrá eximir realizar el control de producción de procedencia. El ensayo de CPA sólo para capas de rodadura
OLB051 | Densidad relativa y absorción de áridos |  | UNE-EN 1097-6 | 1 | Tamaño / Procedencia | Tamaño / Procedencia |  | 0 |  | 0
OLB041 | Análisis granulométrico de áridos (Se incluirá necesariamente el tamiz 0,063 mm) |  | UNE-EN 933-1 | 1 | Tamaño / Procedencia | Tamaño / Procedencia |  | 0 |  | 0
OLB054 | Índice de lajas |  | UNE-EN 933-3 | 1 | Tamaño / Procedencia | Tamaño / Procedencia |  | 0 |  | 0
OLB046 | Porcentaje de partículas trituradas |  | UNE-EN 933-5 | 1 | Tamaño / Procedencia | Tamaño / Procedencia |  | 0 |  | 0
OLB084 | Coeficiente pulimento acelerado |  | UNE-EN 1097-8 | 1 | Procedencia | Procedencia |  | 0 |  | 0
| 11.2.2.- Árido fino. Control de procedencia | * | [8 empty] | Si el material utilizado estuviese en posesión de marcado CE, el Director de las Obras podrá eximir de los ensayos de control de procedencia
000 | Se exigirá etiqueta de marcado CE y Declaración de Prestaciones |  |  | 1 | Tipo / Procedencia | Tipo / Procedencia |  | 0 |  | 0
2000 | Verificación planta de áridos |  | Modelo de AOPJA | 1 | Planta | Planta |  | 0 |  | 0
OLB041 | Análisis granulométrico de áridos | * | UNE-EN 933-1 | 1 | Tamaño / Procedencia | Tamaño / Procedencia |  | 0 |  | 0 | En el caso de poseer marcado CE, el Director de la Obra podrá eximir realizar el control de producción de procedencia. El ensayo de azul de metileno se realizará cuando lo solicite el Director de las obras. El desgaste los Ángeles se realiza sobre el material a triturar para producir el árido fino
OLB044 | Equivalente de arena de áridos (SE4) |  | UNE-EN 933-8. Anexo A | 1 | Tamaño / Procedencia | Tamaño / Procedencia |  | 0 |  | 0
OLB064 | Azul de metileno |  | UNE-EN 933-9. Anexo A |  | Tamaño / Procedencia | Tamaño / Procedencia |  | 0 |  | 0
OLB049 | Coeficiente de Los Angeles |  | UNE-EN 1097-2 |  | Tamaño / Procedencia | Tamaño / Procedencia |  | 0 |  | 0
OLB051 | Densidad relativa y absorción de áridos |  | UNE-EN 1097-6 | 1 | Tamaño / Procedencia | Tamaño / Procedencia |  | 0 |  | 0
11.2.3.- Filler contenido en la arena. Control de procedencia
OLB096 | Análisis granulométrico del polvo mineral (tamizado en corriente de aire) |  | UNE-EN 933-10 | 1 | Tipo / Procedencia | Tipo / Procedencia |  | 0 |  | 0
OLB095 | Densidad aparente del filler en queroseno |  | UNE-EN 1097-3. Anexo A | 1 | Tipo / Procedencia | Tipo / Procedencia |  | 0 |  | 0
| 11.2.4.- Filler de aportación. Control de procedencia | * | [8 empty] | Si el material utilizado estuviese en posesión de marcado CE, el Director de las Obras podrá eximir de los ensayos de control de procedencia
000 | Se exigirá etiqueta de marcado CE y Declaración de Prestaciones | * |  | 1 | Tipo / Procedencia | Tipo / Procedencia |  | 0 |  | 0 | El marcado CE debe contemplar las características exigidas por el PG3
OLB096 | Análisis granulométrico del polvo mineral (tamizado en corriente de aire) | * | UNE-EN 933-10 | 1 | Tipo / Procedencia | Tipo / Procedencia |  | 0 |  | 0 | En el caso de poseer marcado CE, el Director de la Obra podrá eximir realizar el control de producción de procedencia
OLB095 | Densidad aparente del filler en queroseno |  | UNE-EN 1097-3. Anexo A | 1 | Tipo / Procedencia | Tipo / Procedencia |  | 0 |  | 0
11.3.- Verificación de la fórmula de trabajo, etiqueta CE, de la mezcla bituminosa y tramo de prueba
| 11.3.1.- Verificación de la fórmula de trabajo, etiqueta CE, de la mezcla bituminosa. * | [9 empty] | En el caso de no disponer de marcado CE, el control de producción realizará los mismos ensayos de verificación de las mezclas y con igual frecuencia que está asignada al control de recepción.
4000 | Verificación planta M.B.C. |  | Modelo de AOPJA | 1 | Planta | Planta |  | 0 |  | 0
4110 | Verificación de la fórmula de trabajo | * | UNE-EN 23697-1 UNE-EN 12697-2 UNE-EN 12697-5 UNE-EN 12697-6 UNE-EN 12697-8 | 1 | Tipo | Tipo |  | 0 |  | 0 | Se realizará sobre muestra de MBC tomada en planta. Incluirá la determinación de contenido de ligante, granulometría de los áridos extraídos, densidad de compactación, huecos sobre mezcla y sobre áridos.
OLA092 | Sensibilidad al agua (mezcla fabricada en planta) | * | UNE-EN 12697-12 | 1 | Tipo | Tipo |  | 0 |  | 0 | Al porcentaje óptimo de betún elegido, y al óptimo -0,3%. Respetando los contenidos mínimos fijados en el PG-3
OLA093 | Ensayo de pérdida de partículas | * | UNE-EN 12697-17 | 1 | Tipo | Tipo |  | 0 |  | 0 | Para mezclas drenantes
OLA099 | Ensayo de escurrimiento | * | UNE-EN 12697-18 | 1 | Tipo | Tipo |  | 0 |  | 0 | Para mezclas drenantes y discontínuas tipo BBTM B
OLA105 OLA106 | Ensayo de rodadura de las mezclas bituminosas mediante la pista de ensayo en laboratorio | * | UNE-EN 12697-22 | 1 | Tipo | Tipo |  | 0 |  | 0 | Para todas las mezclas, excepto las drenantes.
OLA109 | Valor del módulo dinámico a 20ºC | * | UNE-EN 12697-26. Anexo C | 1 | Tipo | Tipo |  | 0 |  | 0 | Sólo para las mezclas de alto módulo
| Resistencia a la fatiga a 20ºC | * | UNE-EN 12697-24. Anexo D | 1 | Tipo | Tipo |  | 0 |  | 0 | Sólo para las mezclas de alto módulo
11.3.2.- Tramo de prueba
OLA084 | Determinación de la granulometría de los áridos extraídos |  | UNE-EN 12697-2 | 1 | Tramo de prueba | Tramo de prueba |  | 0 |  | 0
OLA083 | Contenido de ligante en mezclas bituminosas |  | UNE-EN 12697-1 | 1 | Tramo de prueba | Tramo de prueba |  | 0 |  | 0
OLA085 | Determinación de la densidad máxima de la mezcla |  | UNE-EN 12697-5 | 1 | Tramo de prueba | Tramo de prueba |  | 0 |  | 0
OLA087 | Contenido de huecos |  | UNE-EN 12697-8 | 1 | Tramo de prueba | Tramo de prueba |  | 0 |  | 0
OLA086 | Densidad aparente |  | UNE-EN 12697-6 | 1 | Tramo de prueba | Tramo de prueba |  | 0 |  | 0
OLA093 | Pérdida de partículas | * | UNE-EN 12697-17 | 1 | Tramo de prueba | Tramo de prueba |  | 0 |  | 0 | Para mezclas drenantes
OLA099 | Ensayo de escurrimiento | * | UNE-EN 12697-18 | 1 | Tramo de prueba | Tramo de prueba |  | 0 |  | 0 | Para mezclas drenantes y discontínuas tipo BBTM B
OLA098 | Macrotextura superficial. Determinación del círculo de arena en el tramo de prueba |  | UNE-EN 13036-1 | 5 | Tramo de prueba | Tramo de prueba |  | 0 |  | 0
OLA096 OLA086 | Densidad y espesor sobre testigos |  | UNE-EN 12697-6 | 3 | Tramo de prueba | Tramo de prueba |  | 0 |  | 0
OLA096 OLA086 OLA087 | Densidad, espesor y huecos sobre testigos | * | UNE-EN 12697-6 UNE-EN 12697-8 | 3 | Tramo de prueba | Tramo de prueba |  | 0 |  | 0 | Para mezclas drenantes y las discontínuas tipo BBTM B
OLA095 | Permeabilidad in situ mezclas drenantes | * | NLT-327 | 10 | Tramo de prueba | Tramo de prueba |  | 0 |  | 0 | Para mezclas drenantes y las discontínuas tipo BBTM B
11.4.- Control de fabricación de la mezcla bituminosa
| 11.4.1.- Árido grueso | * | [8 empty] | Si el material utilizado estuviese en posesión de marcado CE, el Director de las Obras podrá eximir de los ensayos de control de procedencia
OLB041 | Análisis granulométrico de áridos (Se incluirá necesariamente el tamiz 0,063 mm) | * | UNE-EN 933-1 | 1 | Semana | Semana |  | 0 |  | 0 | Ensayos para cada fracción o tamaño
OLB054 | Índice de lajas |  | UNE-EN 933-3 | 1 | Semana | Semana |  | 0 |  | 0
OLB046 | Porcentaje de partículas trituradas |  | UNE-EN 933-5 | 1 | Semana | Semana |  | 0 |  | 0
OLB049 | Coeficiente de Los Angeles |  | UNE-EN 1097-2 | 1 | Mes | Mes |  | 0 |  | 0
OLB084 | Coeficiente pulimento acelerado | * | UNE-EN 12697-8 | 1 | Mes | Mes |  | 0 |  | 0 | Solo para capas de rodadura
| 11.4.2.- Árido fino | * | [8 empty] | Si el material utilizado estuviese en posesión de marcado CE, el Director de las Obras podrá eximir de los ensayos de control de procedencia
OLB041 | Análisis granulométrico de áridos | * | UNE-EN 933-1 | 1 | Semana | Semana |  | 0 |  | 0 | Ensayos para cada fracción o tamaño
OLB044 | Equivalente de arena de áridos (SE4) |  | UNE-EN 933-8. Anexo A | 1 | Semana | Semana |  | 0 |  | 0
OLB064 | Azul de metileno | * | UNE-EN 933-9. Anexo A |  | Semana | Semana |  | 0 |  | 0 | El ensayo de azul de metileno se realizará cuando se requiera de acuerdo con lo indicado en el art. 542.9.2.2 del PG-3
11.4.3.- Filler contenido en la arena
OLB096 | Análisis granulométrico del polvo mineral (tamizado en corriente de aire) |  | UNE-EN 933-10 | 1 | Semana | Semana |  | 0 |  | 0
OLB095 | Densidad aparente del filler en queroseno |  | UNE-EN 1097-3. Anexo A | 1 | Semana | Semana |  | 0 |  | 0
| 11.4.4.- Filler de aportación | * | [8 empty] | Si el material utilizado estuviese en posesión de marcado CE, el Director de las Obras podrá eximir de los ensayos de control de procedencia
000 | Se exigirá etiqueta de marcado CE y Declaración de Prestaciones | * |  | 1 | Origen | Origen |  | 0 |  | 0 | El marcado CE debe contemplar las características exigidas por el PG3
OLB096 | Análisis granulométrico del polvo mineral (tamizado en corriente de aire) |  | UNE-EN 933-10 | 1 | Semana | Semana |  | 0 |  | 0
OLB095 | Densidad aparente del filler en queroseno |  | UNE-EN 1097-3. Anexo A | 1 | Semana | Semana |  | 0 |  | 0
| 11.4.5.- Control de la mezcla bituminosa fabricada | [8 empty] | 0
OLB041 | Análisis granulométrico del árido combinado | * | UNE-EN 933-1 | 2 | Día | Día |  | 0 |  | 0 | Estos ensayos los prodrá realizar el laboratorio de autocontrol o el laboratorio propio de la planta
OLB044 | Equivalente de arena de áridos (SE4) |  | UNE-EN 933-8. Anexo A | 2 | Día | Día |  | 0 |  | 0
OLB064 | Azul de metileno |  | UNE-EN 933-9. Anexo A |  | Día | Día |  | 0 |  | 0
OLB041 | Análisis granulométrico de la mezcla de áridos de caliente |  | UNE-EN 933-1 | 2 | Día | Día |  | 0 |  | 0
OLA084 | Determinación de la granulometría de los áridos extraídos | * | UNE-EN 12697-2 | 1 | 150 / 300 / 600 | Tm |  | 0 |  | 0 | Las muestras para ensayo se tomarán durante el extendido en la obra. Para el control de recepción, el nivel de control (NCF) será A. Para el control de producción, durante la ejecución de la obra, será el que corresponda según lo estipulado en el apartado 542.9.3 ó 543.9.3 del PG-3.
OLA083 | Contenido de ligante en mezclas bituminosas |  | UNE-EN 12697-1 | 1 | 150 / 300 / 600 | Tm |  | 0 |  | 0
OLA085 | Determinación de la densidad máxima de la mezcla |  | UNE-EN 12697-5 | 2 | Día | Día |  | 0 |  | 0
OLA087 | Contenido de huecos |  | UNE-EN 12697-8 | 2 | Día | Día |  | 0 |  | 0
OLA086 | Densidad aparente (mezclas bituminosas tipo hormigón bituminoso) | * | UNE-EN 12697-6 | 2 | Día | Día |  | 0 |  | 0 | Las probetas se prepararán conforme a la norma UNE-EN 12697-30, aplicando 75 golpes por cara si el tamaño máximo del árido es inferior o igual a 22 mm, o mediante la norma UNE-EN 12697-32 o norma UNE-EN 12697-31 para tamaño máximo del árido superior a dicho valor.
OLA086 | Densidad aparente (mezclas bituminosas drenantes y discontinuas) | * | UNE-EN 12697-6 | 2 | Día | Día |  | 0 |  | 0 | Las probetas se prepararán según la norma UNE-EN 12697-30, aplicando 50 golpes por cara
OLA093 | Pérdida de partículas | * | UNE-EN 12697-17 | 1 | Día | Día |  | 0 |  | 0 | Para mezclas drenantes
OLA099 | Ensayo de escurrimiento | * | UNE-EN 12697-18 | 1 | Día | Día |  | 0 |  | 0 | Para mezclas drenantes y discontínuas tipo BBTM B
OLA092 | Sensibilidad al agua (mezcla fabricada en planta) |  | UNE-EN 12697-12 | 1 | Tipo de mezcla y semana | Tipo de mezcla y semana
OLA105 OLA106 | Ensayo de rodadura de las mezclas bituminosas mediante la pista de ensayo en laboratorio (para mezclas definidas en el artículo 542 del PG-3) | * | UNE-EN 12697-22 | 1 | Tipo de mezcla y mes | Tipo de mezcla y mes |  | 0 |  | 0 | La frecuencia de ensayos que se empleará será la definida en el apartado 542.9.3.1 ó 543.9.3 del PG3. En el caso de disponer de marcado CE las mezclas bituminosas, el Director de la Obra podrá eximir los criterios de ensayo por toneladas de control de producción. Como mínimo y para tráficos ≥ T2, tanto producción como recepción harán un ensayo mensual
OLA105 OLA106 | Ensayo de rodadura de las mezclas bituminosas mediante la pista de ensayo en laboratorio (para mezclas definidas en el artículo 543 del PG-3) |  | UNE-EN 12697-22 | 1 | Tipo de mezcla y mes | Tipo de mezcla y mes |  | 0 |  | 0
OLA109 | Valor del módulo dinámico a 20ºC. | * ** | UNE-EN 12697-26. Anexo C | 1 | Mes | Mes |  | 0 |  | 0 | Solo para mezclas de alto módulo
11.5.- Control de recepción de la unidad terminada
OLA096 OLA086 | Densidad y espesor sobre testigos |  | UNE-EN 12697-27 UNE-EN 12697-6 | 3 | 500 m / Día | m / Día |  | 0 |  | 0
OLA096 OLA086 OLA087 | Densidad, espesor y huecos sobre testigos | * | UNE-EN 12697-27 UNE-EN 12697-6 UNE-EN 12697-8 | 3 | 500 m / Día | m / Día |  | 0 |  | 0 | Para las mezclas drenantes y discontínuas tipo BBTM B
OLA102 | Adherencia entre capas |  | NLT-382 | 3 | 500 m / Día | m / Día |  | 0 |  | 0
11.6.- Control final del acabado de la capa de mezcla bituminosa
OLA095 | Permeabilidad in situ mezclas drenantes | * | NLT-327 | 15 | Día | Día |  | 0 |  | 0 | Para mezclas drenantes y discontínuas tipo BBTM B
7202 | Índice de Regularidad Internacional (I.R.I.) | * | NLT-330 | [7 empty] | Auscultación mediante el programa A.D.A.R. (Circular 7/95 de la D.G.C.)
OLA098 | Macrotextura superficial |  | UNE-EN 13036-1
7201 | Resistencia al deslizamiento transversal |  | UNE 41201 IN
12.- MEZCLAS BITUMINOSAS TEMPLADAS
| 12.1.- Ligante bituminoso | * | [8 empty] | El control de calidad del ligante (emulsión o betún) se realizará según el apartado 8 ó 9 de este Capítulo, según corresponda
12.2.- Control de procedencia de los materiales
| 12.2.1.- Árido grueso. Control de procedencia | * | [8 empty] | Si el material utilizado estuviese en posesión de marcado CE, el Director de las Obras podrá eximir de los ensayos de control de procedencia
000 | Se exigirá etiqueta de marcado CE y Declaración de Prestaciones |  |  | 1 | Tipo | Tipo |  | 0 |  | 0
2000 | Verificación planta de áridos |  | Modelo de AOPJA | 1 | Planta | Planta |  | 0 |  | 0
OLB049 | Coeficiente de Los Angeles |  | UNE-EN 1097-2 | 1 | Procedencia | Procedencia |  | 0 |  | 0
OLB051 | Densidad relativa y absorción de áridos |  | UNE-EN 1097-6 | 1 | Tamaño / Procedencia | Tamaño / Procedencia |  | 0 |  | 0
OLB041 | Análisis granulométrico de áridos (Se incluirá necesariamente el tamiz 0,063 mm) |  | UNE-EN 933-1 | 1 | Tamaño / Procedencia | Tamaño / Procedencia |  | 0 |  | 0
OLB054 | Índice de lajas |  | UNE-EN 933-3 | 1 | Tamaño / Procedencia | Tamaño / Procedencia |  | 0 |  | 0
OLB046 | Porcentaje de partículas trituradas |  | UNE-EN 933-5 | 1 | Tamaño / Procedencia | Tamaño / Procedencia |  | 0 |  | 0
OLB084 | Coeficiente pulimento acelerado | * | UNE-EN 1097-8 | 1 | Procedencia | Procedencia |  | 0 |  | 0 | Sólo para capas de rodadura
| 12.2.2.- Árido fino. Control de procedencia | * | [8 empty] | Si el material utilizado estuviese en posesión de marcado CE, el Director de las Obras podrá eximir de los ensayos de control de procedencia
000 | Se exigirá etiqueta de marcado CE y Declaración de Prestaciones |  |  | 1 | Tipo | Tipo |  | 0 |  | 0
2000 | Verificación planta de áridos |  | Modelo de AOPJA | 1 | Planta | Planta |  | 0 |  | 0
OLB041 | Análisis granulométrico de áridos |  | UNE-EN 933-1 | 1 | Tamaño / Procedencia | Tamaño / Procedencia |  | 0 |  | 0
OLB044 | Equivalente de arena de áridos (SE4) |  | UNE-EN 933-8. Anexo A | 1 | Tamaño / Procedencia | Tamaño / Procedencia |  | 0 |  | 0
OLB064 | Azul de metileno | * | UNE-EN 933-9. Anexo A |  | Tamaño / Procedencia | Tamaño / Procedencia |  | 0 |  | 0 | El ensayo de azul de metileno se realizará cuando lo solicite el Director de las obras
OLB049 | Coeficiente de Los Angeles | * | UNE-EN 1097-2 | 1 | Tamaño / Procedencia | Tamaño / Procedencia |  | 0 |  | 0 | Del material a triturar
OLB051 | Densidad relativa y absorción de áridos |  | UNE-EN 1097-6 | 1 | Tamaño / Procedencia | Tamaño / Procedencia |  | 0 |  | 0
12.2.3.- Filler contenido en la arena. Control de procedencia
OLB096 | Análisis granulométrico del filler |  | UNE-EN 933-10 | 1 | Tipo / Procedencia | Tipo / Procedencia |  | 0 |  | 0
OLB095 | Densidad aparente del filler en queroseno |  | UNE-EN 1097-3. Anexo A | 1 | Tipo / Procedencia | Tipo / Procedencia |  | 0 |  | 0
| 12.2.4.- Filler de aportación. Control de procedencia | * | [8 empty] | Si el material utilizado estuviese en posesión de marcado CE, el Director de las Obras podrá eximir de los ensayos de control de procedencia
000 | Se exigirá etiqueta de marcado CE y Declaración de Prestaciones | * |  | 1 | Origen | Origen |  | 0 |  | 0 | El marcado CE debe contemplar las características exigidas por el PG3
OLB096 | Análisis granulométrico del filler |  | UNE EN 933-10 | 1 | Tipo / Procedencia | Tipo / Procedencia |  | 0 |  | 0
OLB095 | Densidad aparente del filler en queroseno |  | UNE-EN 1097-3. Anexo A | 1 | Tipo / Procedencia | Tipo / Procedencia |  | 0 |  | 0
12.3.- Verificación de la fórmula de trabajo y tramo de prueba
12.3.1.- Verificación de la fórmula de trabajo
4000 | Verificación planta M.B.T. |  | Modelo de AOPJA | 1 | Planta | Planta |  | 0 |  | 0
4111 | Verificación de fórmula de trabajo de la mezcla templada | * | Recomendaciones MBT AOPJA | 1 | Tipo | Tipo |  | 0 |  | 0 | Se realizará sobre muestra de MBT tomada en planta. Incluirá la determinación de contenido de ligante, granulometría de los áridos extraídos, densidad de compactación, huecos sobre mezcla y sobre áridos.
OLA092 | Sensibilidad al agua (mezcla fabricada en planta) |  | UNE-EN 12697-12 | 1 | Tipo | Tipo |  | 0 |  | 0
OLA091 | Inmersión compresion (mezcla fabricada en planta) | * | NLT-161 NLT-162 | 1 | Tipo | Tipo |  | 0 |  | 0 | Las probetas se prepararán con una presión que consiga una densidad superior al 98% de la obtenida para el cálculo de huecos, según Pliego AOPJA
OLA105 OLA106 | Ensayo de rodadura de las mezclas bituminosas mediante la pista de ensayo en laboratorio |  | UNE-EN 12697-22 | 1 | Tipo | Tipo |  | 0 |  | 0
12.3.2.- Tramo de prueba
OLA084 | Determinación de la granulometría de los áridos extraídos |  | UNE-EN 12697-2 | 1 | Tramo de prueba | Tramo de prueba |  | 0 |  | 0
OLA083 | Contenido de ligante en mezclas bituminosas | * | UNE-EN 12697-1 | 1 | Tramo de prueba | Tramo de prueba |  | 0 |  | 0 | Previo a la determinación del contenido de ligante, la muestra para ensayo se secará, hasta peso constante, a tª de 105ºC
OLA085 | Determinación de la densidad máxima de la mezcla |  | UNE-EN 12697-5 | 1 | Tramo de prueba | Tramo de prueba |  | 0 |  | 0
OLA087 | Contenido de huecos |  | UNE-EN 12697-8 | 1 | Tramo de prueba | Tramo de prueba |  | 0 |  | 0
OLA086 | Densidad aparente | * | UNE-EN 12697-6 | 1 | Tramo de prueba | Tramo de prueba |  | 0 |  | 0 | Las probetas se prepararán conforme a la norma UNE-EN 12697-31, de acuerdo con el Pliego AOPJA
OLA098 | Macrotextura superficial. Determinación del círculo de arena en el tramo de prueba | * | UNE-EN 13036-1 | 5 | Tramo de prueba | Tramo de prueba |  | 0 |  | 0 | En capas de rodadura
OLA096 OLA086 | Densidad y espesor sobre testigos |  | UNE-EN 12697-6 | 3 | Tramo de prueba | Tramo de prueba |  | 0 |  | 0
12.4.- Control de fabricación de la mezcla bituminosa templada
| 12.4.1.- Árido grueso | * | [8 empty] | Si el material utilizado estuviese en posesión de marcado CE, el Director de las Obras podrá eximir de los ensayos de control de procedencia
OLB041 | Análisis granulométrico de áridos (Se incluirá necesariamente el tamiz 0,063 mm) | * | UNE-EN 933-1 | 1 | Semana | Semana |  | 0 |  | 0 | Ensayos para cada fracción o tamaño
OLB054 | Índice de lajas |  | UNE-EN 933-3 | 1 | Semana | Semana |  | 0 |  | 0
OLB046 | Porcentaje de partículas trituradas |  | UNE-EN 933-5 | 1 | Semana | Semana |  | 0 |  | 0
OLB049 | Coeficiente de Los Angeles | * | UNE-EN 1097-2 | 1 | Mes | Mes |  | 0 |  | 0 | En el caso de no disponer de marcado CE los áridos, el control de producción realizará los mismos ensayos y con la misma frecuencia que los asignados al control de recepción. Los ensayos de densidad y absorción son para cada fracción o tamaño. El ensayo de pulimento solo se solicita para las capas de rodadura.
OLB051 | Densidad relativa y absorción de áridos |  | UNE-EN 1097-6 | 1 | Mes | Mes |  | 0 |  | 0
OLB084 | Coeficiente pulimento acelerado |  | UNE-EN 12697-8 | 1 | Mes | Mes |  | 0 |  | 0
12.4.2.- Árido fino
OLB041 | Análisis granulométrico de áridos | * | UNE-EN 933-1 | 1 | Semana | Semana |  | 0 |  | 0 | Ensayos para cada fracción o tamaño
OLB044 | Equivalente de arena de áridos (SE4) |  | UNE-EN 933-8. Anexo A | 1 | Semana | Semana |  | 0 |  | 0
OLB064 | Azul de metileno | * | UNE-EN 933-9. Anexo A |  | Semana | Semana |  | 0 |  | 0 | El ensayo de azul de metileno se realizará cuando lo solicite el Director de las obras
OLB051 | Densidad relativa y absorción de áridos |  | UNE-EN 1097-6 | 1 | Mes | Mes |  | 0 |  | 0
12.4.3.- Filler contenido en la arena
OLB096 | Análisis granulométrico del polvo mineral (tamizado en corriente de aire) |  | UNE-EN 933-10 | 1 | Semana | Semana |  | 0 |  | 0
OLB095 | Densidad aparente del filler en queroseno |  | UNE-EN 1097-3. Anexo A | 1 | Día | Día |  | 0 |  | 0
12.4.4.- Filler de aportación
000 | Se exigirá etiqueta de marcado CE y Declaración de Prestaciones | * |  | 1 | Origen | Origen |  | 0 |  | 0 | El marcado CE debe contemplar las características exigidas por el PG3
OLB096 | Análisis granulométrico del polvo mineral (tamizado en corriente de aire) |  | UNE-EN 933-10 | 1 | Semana | Semana |  | 0 |  | 0
OLB095 | Densidad aparente del filler en queroseno |  | UNE-EN 1097-3. Anexo A | 1 | Semana | Semana |  | 0 |  | 0
12.4.5.- Control de la mezcla bituminosa templada fabricada
OLB041 | Análisis granulométrico del árido combinado en frío | * | UNE-EN 933-1 | 2 | Día | Día |  | 0 |  | 0 | Estos ensayos los prodrá realizar el laboratorio de autocontrol o el laboratorio propio de la planta
OLB044 | Equivalente de arena de áridos (SE4) |  | UNE-EN 933-8. Anexo A | 2 | Día | Día |  | 0 |  | 0
OLB064 | Azul de metileno |  | UNE-EN 933-9. Anexo A |  | Día | Día |  | 0 |  | 0
OLB041 | Análisis granulométrico de la mezcla de áridos de caliente |  | UNE-EN 933-1 | 1 | Día | Día |  | 0 |  | 0
OLA084 | Determinación de la granulometría de los áridos extraídos | * | UNE-EN 12697-2 | 1 | 150 / 300 / 600 | Tm |  | 0 |  | 0 | * Las muestras para ensayo se tomarán durante el extendido en la obra. Para el control de recepción, el nivel de control (NCF) será A. Para el control de producción, durante la ejecución de la obra, será el que corresponda según lo estipulado en el apartado 542.9.3 del PG-3. ** Previo a la determinación del contenido de ligante, la muestra para ensayo se secará, hasta peso constante, a tª de 105ºC
OLA083 | Contenido de ligante en mezclas bituminosas | * ** | UNE-EN 12697-1 | 1 | 150 / 300 / 600 | Tm |  | 0 |  | 0
OLA085 | Determinación de la densidad máxima de la mezcla |  | UNE-EN 12697-5 | 1 | Día | Día |  | 0 |  | 0
OLA087 | Contenido de huecos |  | UNE-EN 12697-8 | 1 | Día | Día |  | 0 |  | 0
OLA086 | Densidad aparente (mezclas templadas tipo hormigón bituminoso) | * | UNE-EN 12697-6 | 1 | Día | Día |  | 0 |  | 0 | Las probetas se prepararán conforme a la norma UNE-EN 12697-31, de acuerdo con el Pliego AOPJA
OLA092 | Sensibilidad al agua (mezcla fabricada en planta) |  | UNE-EN 12697-12 | 1 | Tipo de mezcla y semana | Tipo de mezcla y semana |  | 0 |  | 0
OLA091 | Inmersión compresion (mezcla fabricada en planta) | * | NLT-161 NLT-162 | 1 | Tipo de mezcla y semana | Tipo de mezcla y semana |  | 0 |  | 0 | Las probetas se prepararán con una presión que consiga una densidad superior al 98% de la obtenida para el cálculo de huecos, según Pliego AOPJA
OLA105 OLA106 | Ensayo de rodadura de las mezclas bituminosas mediante la pista de ensayo en laboratorio (mezcla fabricada en planta) | * | UNE-EN 12697-22 | 1 | Tipo de mezcla y mes | Tipo de mezcla y mes |  | 0 |  | 0 | La preparación de las probetas y las condiciones de ensayo se ajustarán al Pliego AOPJA
12.5.- Control de recepción de la unidad terminada
OLA096 OLA086 | Densidad y espesor sobre testigos |  | UNE-EN 12697-6 | 3 | 500 m / Día | m / Día |  | 0 |  | 0
OLA102 | Adherencia entre capas |  | NLT-382 | 3 | 500 m / Día | m / Día |  | 0 |  | 0
12.6.- Control final del acabado de la capa de mezcla bituminosa
7202 | Índice de Regularidad Internacional (I.R.I.) | * | NLT-330 | [7 empty] | Auscultación mediante el programa A.D.A.R. (Circular 7/95 de la D.G.C.)
OLA098 | Macrotextura superficial |  | UNE-EN 13036-1
7201 | Resistencia al deslizamiento transversal |  | UNE 41201 IN
13.- MEZCLAS BITUMINOSAS EN ABIERTAS EN FRÍO
| 13.1.- Emulsión bituminosa | * | [8 empty] | El control de calidad de la emulsión bituminosa se realizará según el apartado 9 de este Capítulo
13.2.- Ensayos previos de aptitud de áridos
| 13.2.1.- Árido grueso. Control de procedencia | * | [8 empty] | Si el material utilizado estuviese en posesión de marcado CE, el Director de las Obras podrá eximir de los ensayos de control de procedencia
2000 | Verificación planta de áridos |  | Modelo de AOPJA | 1 | Planta | Planta |  | 0 |  | 0
OLB049 | Coeficiente de Los Angeles |  | UNE-EN 1097-2 | 1 | Tamaño / Procedencia | Tamaño / Procedencia |  | 0 |  | 0
OLB051 | Densidad relativa y absorción de áridos |  | UNE-EN 1097-6 | 1 | Tamaño / Procedencia | Tamaño / Procedencia |  | 0 |  | 0
OLB041 | Análisis granulométrico de áridos (Se incluirá necesariamente el tamiz 0,063 mm) |  | UNE-EN 933-1 | 1 | Tamaño / Procedencia | Tamaño / Procedencia |  | 0 |  | 0
OLB054 | Índice de lajas |  | UNE-EN 933-3 | 1 | Tamaño / Procedencia | Tamaño / Procedencia |  | 0 |  | 0
OLB046 | Porcentaje de partículas trituradas |  | UNE-EN 933-5 | 1 | Tamaño / Procedencia | Tamaño / Procedencia |  | 0 |  | 0
OLB084 | Coeficiente pulimento acelerado | * | UNE-EN 1097-8 | 1 | Tamaño / Procedencia | Tamaño / Procedencia |  | 0 |  | 0 | Sólo para capas de rodadura
13.3.- Comprobación de la dosificación de la mezcla bituminosa
4001 | Verificación planta M.B.F. |  |  | 1 | Planta | Planta |  | 0 |  | 0
4155 | Verificación de fórmula de trabajo de MB en frío | * | NLT-196 UNE-EN 12697-18 NLT-352 | 1 | Tipo | Tipo |  | 0 |  | 0 | La verificación incluirá como mínimo los ensayos de Cántabro en seco, escurrimiento de ligante (según UNE-EN 12697-18, mediante el método de Schellenberg) y adhesividad al agua según NLT-196
13.4.- Control de fabricación de la mezcla bituminosa
13.4.1.- Árido grueso
OLB041 | Análisis granulométrico de áridos (Se incluirá necesariamente el tamiz 0,063 mm) | * | UNE-EN 933-1 | 2 | Día | Día |  | 0 |  | 0 | Ensayos para cada fracción o tamaño
OLB054 | Índice de lajas |  | UNE-EN 933-3 | 1 | Semana | Semana |  | 0 |  | 0
OLB046 | Porcentaje de partículas trituradas |  | UNE-EN 933-5 | 1 | Semana | Semana |  | 0 |  | 0
OLB049 | Coeficiente de Los Angeles |  | UNE-EN 1097-2 | 1 | Mes | Mes |  | 0 |  | 0
OLB051 | Densidad relativa y absorción de áridos | * | UNE-EN 1097-6 | 1 | Mes | Mes |  | 0 |  | 0 | Ensayos para cada fracción o tamaño
OLB084 | Coeficiente pulimento acelerado | * | UNE-EN 1097-8 | 1 | Mes | Mes |  | 0 |  | 0 | Sólo para capas de rodadura
13.4.2.- Control de fabricación de la mezcla bituminosa
OLB041 | Análisis granulométrico de los áridos combinados |  | UNE-EN 933-1 | 2 | Día | Día |  | 0 |  | 0
OLA084 | Análisis granulométrico de los áridos recuperados de las mezclas bituminosas |  | UNE-EN 12697-2 | 2 | Día | Día |  | 0 |  | 0
OLA083 | Contenido de ligante en mezclas bituminosas |  | UNE-EN 12697-1 | 2 | Día | Día |  | 0 |  | 0
OLA093 | Ensayo Cántabro en seco |  | Pliego ATEB NLT-352 | 2 | Semana | Semana |  | 0 |  | 0
OLA099 | Ensayo de escurrimiento de ligante |  | UNE-EN 13697-18 | 2 | Semana | Semana |  | 0 |  | 0
13.5.- Control de compactación y extensión de la mezcla bituminosa
OLA096 OLA086 OLA087 | Densidad, espesor y huecos sobre testigos |  | UNE-EN 12697-6 UNE-EN 12697-8 | 3 | 500 m / Día | m / Día |  | 0 |  | 0
13.6.- Control final del acabado de la capa de mezcla bituminosa
7202 | Índice de Regularidad Internacional (I.R.I.) | * | NLT-330 | [7 empty] | Auscultación mediante el programa A.D.A.R. (Circular 7/95 de la D.G.C.)
OLA098 | Macrotextura superficial |  | UNE-EN 13036-1
7201 | Resistencia al deslizamiento transversal |  | UNE 41201 IN
14.- MICROAGLOMERADOS EN FRÍO
| 14.1.- Emulsión bituminosa | * | [8 empty] | El control de calidad de la emulsión bituminosa se realizará según el apartado 9 de este Capítulo
14.2.- Ensayos previos de aptitud de áridos
| 14.2.1.- Árido grueso. Control de procedencia | * | [8 empty] | Si el material utilizado estuviese en posesión de marcado CE, el Director de las Obras podrá eximir de los ensayos de control de procedencia
000 | Se exigirá etiqueta de marcado CE y Declaración de Prestaciones
2000 | Verificación planta de áridos |  | Modelo de AOPJA | 1 | Planta | Planta |  | 0 |  | 0
OLB049 | Coeficiente de Los Angeles |  | UNE-EN 1097-2 | 1 | Procedencia | Procedencia |  | 0 |  | 0
OLB041 | Análisis granulométrico de áridos (Se incluirá necesariamente el tamiz 0,063 mm) |  | UNE-EN 933-1 | 1 | Tamaño / Procedencia | Tamaño / Procedencia |  | 0 |  | 0
OLB054 | Índice de lajas |  | UNE-EN 933-3 | 1 | Tamaño / Procedencia | Tamaño / Procedencia |  | 0 |  | 0
OLB046 | Porcentaje de partículas trituradas |  | UNE-EN 933-5 | 1 | Tamaño / Procedencia | Tamaño / Procedencia |  | 0 |  | 0
OLB051 | Densidad relativa y absorción de áridos |  | UNE-EN 1097-6 | 1 | Tamaño / Procedencia | Tamaño / Procedencia |  | 0 |  | 0
OLB084 | Coeficiente pulimento acelerado | * | UNE-EN 1097-8 | 1 | Procedencia | Procedencia |  | 0 |  | 0 | Sólo para capas de rodadura
| 14.2.2.- Árido fino. Control de procedencia | * | [8 empty] | Si el material utilizado estuviese en posesión de marcado CE, el Director de las Obras podrá eximir de los ensayos de control de procedencia
000 | Se exigirá etiqueta de marcado CE y Declaración de Prestaciones
2000 | Verificación planta de áridos |  | Modelo de AOPJA | 1 | Planta | Planta |  | 0 |  | 0
OLB041 | Análisis granulométrico de áridos |  | UNE-EN 933-1 | 1 | Tamaño / Procedencia | Tamaño / Procedencia |  | 0 |  | 0
OLB044 | Equivalente de arena de áridos (SE4) |  | UNE-EN 933-8. Anexo A | 1 | Tamaño / Procedencia | Tamaño / Procedencia |  | 0 |  | 0
OLB064 | Azul de metileno | * | UNE-EN 933-9. Anexo A |  | Tamaño / Procedencia | Tamaño / Procedencia |  | 0 |  | 0 | El ensayo de azul de metileno se realizará cuando lo solicite el Director de las obras
OLB049 | Coeficiente de Los Angeles | * | UNE-EN 1097-2 |  | Procedencia | Procedencia |  | 0 |  | 0 | Del material a triturar
OLB051 | Densidad relativa y absorción de áridos |  | UNE-EN 1097-6 | 1 | Tamaño / Procedencia | Tamaño / Procedencia |  | 0 |  | 0
| 14.2.3.- Filler de aportación. Control de procedencia | * | [8 empty] | Si el material utilizado estuviese en posesión de marcado CE, el Director de las Obras podrá eximir de los ensayos de control de procedencia
000 | Se exigirá etiqueta de marcado CE y Declaración de Prestaciones |  |  | 1 | Origen | Origen |  | 0 |  | 0
OLB095 | Densidad aparente en queroseno |  | UNE-EN 1097-3. Anexo A | 4 | Tipo / Procedencia | Tipo / Procedencia |  | 0 |  | 0
14.3.- Comprobación de la dosificación del microaglomerado
4153 | Verificación de fórmula de trabajo | * | UNE-EN 12274-3 UNE-EN 12274-4 UNE-EN 12274-5 | 1 | Tipo | Tipo |  | 0 |  | 0 | La verificación de la fórmula incluirá la determinación de la Consistencia, Desgaste (pérdida a la abrasión por vía húmeda) y Cohesión (tiempo para alcanzar un par de torsión de 2 N.m)
14.4.- Control de fabricación del microaglomerado
14.4.1.- Árido combinado
OLB041 | Análisis granulométrico de áridos | * | UNE-EN 933-1 | 1 | 70 | Tm |  | 0 |  | 0 | * Estos ensayos los prodrá realizar el laboratorio de autocontrol o el laboratorio propio de la planta ** El ensayo de azul de metileno se realizará cuando lo solicite el Director de las Obras
OLB044 | Equivalente de arena de áridos (SE4) |  | UNE-EN 933-8. Anexo A | 2 | 70 | Tm |  | 0 |  | 0
OLB064 | Azul de metileno | * ** | UNE-EN 933-9. Anexo A
14.4.2.- Control de fabricación del microaglomerado
OLA112 | Contenido de ligante residual en mezclas bituminosas |  | UNE-EN 12274-1 UNE-EN 12274-2 | 2 | Día | Día |  | 0 |  | 0 | Se cuidará expresamente de tomar la muestra siguiendo las indicaciones de la norma UNE-EN 12274-1
OLA114 | Dotación |  | UNE-EN 12274-6 | 1 | Día | Día |  | 0 |  | 0
14.5.- Control final del acabado de microaglomerado
OLA098 | Macrotextura superficial | * | UNE-EN 13036-1 | 3 | Día | Día |  | 0 |  | 0 | Medida lo antes posible después de la extensión del microaglomerado y antes de abrir al tráfico
7201 | Resistencia al deslizamiento | * | UNE 41201 IN | [7 empty] | La determinación se realizará transcurridos 7 días de la extensión del microaglomerado
15.- RECICLADO DE FIRMES EJECUTADO EN FRÍO IN SITU CON EMULSIÓN BITUMINOSA
| 15.1.- Emulsión bituminosa | * | [8 empty] | El control de calidad de la emulsión bituminosa se realizará según el apartado 9 de este Capítulo.
15.2.- Ensayos previos de los materiales
| 15.2.1.- Material fresado a reciclar | * | [8 empty] | Deberá estar ensayado en la fase de proyecto
OLB041 | Análisis granulométrico de áridos |  | UNE-EN 933-1 | 1 | Tramo homogéneo / 1.000 m | Tramo homogéneo / m |  | 0 |  | 0
OLA083 | Contenido de ligante residual |  | UNE-EN 12697-1 | 1 | Tramo homogéneo / 1.000 m | Tramo homogéneo / m |  | 0 |  | 0
OLB045 | Humedad mediante secado en estufa |  | UNE-EN ISO 17892-1 | 1 | Tramo homogéneo / 1.000 m | Tramo homogéneo / m |  | 0 |  | 0
OLA058 | Penetración del ligante recuperado |  | UNE-EN 12697-3 UNE-EN 1426 | 1 | Tramo homogéneo / 1.000 m | Tramo homogéneo / m |  | 0 |  | 0
OLA059 | Punto de reblandecimiento anillo y bola del ligante recuperado |  | UNE-EN 12697-3 UNE-EN 1427 | 1 | Tramo homogéneo / 1.000 m | Tramo homogéneo / m |  | 0 |  | 0
15.3.- Comprobación de la dosificación
4154 | Fórmula de trabajo del reciclado en frío con emulsión | * |  | 1 | Tipo / firme | Tipo / firme |  | 0 |  | 0 | Se estudiarán las mezclas determinando la resistencia a inmersión-compresión y/o sensibilidad al agua (según especifiqque el Pliego particular de la obra) y el Próctor modificado (humedad de compactación) para, al menos, tres porcentajes distintos de emulsión
15.4.- Tramo de prueba
OLB041 | Análisis granulométrico de la mezcla reciclada |  | UNE-EN 933-1 | 1 | Tramo de prueba | Tramo de prueba |  | 0 |  | 0
OLA083 | Contenido de ligante residual |  | UNE-EN 12697-1 | 1 | Tramo de prueba | Tramo de prueba |  | 0 |  | 0
OLB045 | Humedad mediante secado en estufa |  | UNE-EN ISO 17892-1 | 1 | Tramo de prueba | Tramo de prueba |  | 0 |  | 0
OLA033 | Ensayo de compactación. Próctor modificado |  | UNE-EN 13286-2 | 1 | Tramo de prueba | Tramo de prueba |  | 0 |  | 0
OLA011 | Densidad in situ y humedad "in situ" |  | UNE 103900 | 7 | Tramo de prueba | Tramo de prueba |  | 0 |  | 0
| 15.5.- Control de ejecución | * | [8 empty] | A la salida de la extendedora, antes de compactar
15.5.1.- Mezcla reciclada
OLB041 | Análisis granulométrico de la mezcla reciclada |  | UNE-EN 933-1 | 2 | Día | Día |  | 0 |  | 0
OLA083 | Contenido de ligante residual |  | UNE-EN 12697-1 | 2 | Día | Día |  | 0 |  | 0
OLB045 | Humedad mediante secado en estufa |  | UNE-EN ISO 17892-1 | 2 | Día | Día |  | 0 |  | 0
OLA091 | Ensayo de inmersión - compresión (mezcla fabricada en planta) | * | NLT-161 NLT-162 | 2 | Día | Día |  | 0 |  | 0 | * Se realizará el ensayo de inmersión-compresión o el de sensibilidad al agua según especifique el Pliego particular de la obra ** Las probetas se compactarán con el compactador giratorio, según apdo. 20.3 del PG-4.
OLA092 | Sensibilidad al agua | * ** | UNE-EN 12697-12 UNE-EN 12697-31 | 2 | Día | Día |  | 0 |  | 0
OLA033 | Ensayo de compactación. Próctor modificado | * | UNE-EN 13286-2 | 2 | Semana | Semana |  | 0 |  | 0 | El ensayo Proctor modificado se utilizará solo para la determinación de la humedad de compactación
15.6.- Control de recepción de la unidad terminada
OLA011 | Densidad in situ y humedad "in situ" | * | UNE 103900 | 7 | 3500 | m2 |  | 0 |  | 0 | A diferentes edades de maduración
OLA096 OLA086 OLA087 | Densidad, espesor y humedad sobre testigos |  | UNE-EN 12697-27 | 3 | 3500 | m2 |  | 0 |  | 0
16.- RECICLADO DE FIRMES EJECUTADO IN SITU CON CEMENTO
16.1.- Cemento
000 | Se exigirá etiqueta de marcado CE y Declaración de Prestaciones (solo en el caso de cementos sujetos al marcado CE) |  | RC-16. Anejo I | 1 | Procedencia | Procedencia |  | 0 |  | 0
OLB002 | Resistencias mecánicas | * | UNE-EN 196-1 | 1 | Tipo / Mes / 200Tm | Tipo / Mes / Tm |  | 0 |  | 0 | *En el caso de cementos en posesión del marcado CE y/o sello de calidad se podrá eximir, a juicio del Director de Obra, de la realización de los ensayos ** Para cementos resistentes a los sulfatos y al agua de mar ***Para cementos puzolánicos
OLB005 | Pérdida por calcinación de cementos |  | UNE-EN 196-2 |  | Tipo / Mes / 200Tm | Tipo / Mes / Tm |  | 0 |  | 0
OLB010 | Determinación cuantitativa de los componentes del cemento | * ** | UNE 80216 |  | Tipo / Mes / 200Tm | Tipo / Mes / Tm |  | 0 |  | 0
OLB009 | Ensayo de puzolanicidad | * *** | UNE-EN 196-5 |  | Tipo / Mes / 200Tm | Tipo / Mes / Tm |  | 0 |  | 0
OLB007 | Contenido de sulfatos | * | UNE-EN 196-2 |  | Tipo / Mes / 200Tm | Tipo / Mes / Tm |  | 0 |  | 0
OLB006 | Contenido de cloruros |  | UNE-EN 196-2 |  | Tipo / Mes / 200Tm | Tipo / Mes / Tm |  | 0 |  | 0
OLB008 | Residuo insoluble en ácido clorhídrico y carbonato de sodio |  | UNE-EN 196-2 |  | Tipo / Mes / 200Tm | Tipo / Mes / Tm |  | 0 |  | 0
OLB004 | Estabilidad en volumen en cementos |  | UNE-EN 196-3 | 1 | Tipo / Mes / 200Tm | Tipo / Mes / Tm |  | 0 |  | 0
OLB003 | Tiempo de fraguado en cementos |  | UNE-EN 196-3 | 1 | Tipo / Mes / 200Tm | Tipo / Mes / Tm |  | 0 |  | 0
16.2.- Áridos de aportación
OLB041 | Análisis granulométrico de áridos |  | UNE-EN 933-1 | 1 | Procedencia | Procedencia |  | 0 |  | 0
OLA008 OLA009 | Límites de Atterberg |  | UNE 103103 UNE 103104 | 1 | Procedencia | Procedencia |  | 0 |  | 0
OLB044 | Equivalente de arena de áridos (SE4) |  | UNE-EN 933-8. Anexo A | 1 | Procedencia | Procedencia |  | 0 |  | 0
OLB049 | Coeficiente de Los Angeles |  | UNE-EN 1097-2 | 1 | Procedencia | Procedencia |  | 0 |  | 0
16.3.- Ensayos previos de los materiales
| 16.3.1.- Material a reciclar | * | [8 empty] | Deberá estar ensayado en la fase de proyecto
OLB041 | Análisis granulométrico del material a reciclar |  | UNE-EN 933-1 | 1 | Tramo homogéneo / 1.000 m | Tramo homogéneo / m |  | 0 |  | 0
OLA014 | Contenido de materia orgánica |  | UNE 103204 | 1 | Tramo homogéneo / 1.000 m | Tramo homogéneo / m |  | 0 |  | 0
OLA016 | Contenido de sulfatos solubles en suelos | * | UNE 103201 | 1 | Tramo homogéneo / 1.000 m | Tramo homogéneo / m |  | 0 |  | 0 | Si el contenido ponderal de sulfatos solubles (SO3), en los materiales que se vaya a reciclar es superior al cinco por mil (0,5%) en masa, deberá emplearse un cemento resistente a los sulfatos.
OLA008 OLA009 | Límites de Atterberg |  | UNE 103103 UNE 103104 | 1 | Tramo homogéneo / 1.000 m | Tramo homogéneo / m |  | 0 |  | 0
| Contenido de humedad |  | UNE-EN ISO 17892-1 | 1 | Tramo homogéneo / 1.000 m | Tramo homogéneo / m |  | 0 |  | 0
OLA033 | Ensayo de compactación. Próctor modificado |  | UNE-EN 13286-2 | 1 | Tramo homogéneo / 1.000 m | Tramo homogéneo / m |  | 0 |  | 0
16.4.- Comprobación de la dosificación
4156 | Fórmula de trabajo del reciclado con cemento | * |  | 1 | Tipo / firme | Tipo / firme |  | 0 |  | 0 | Se estudiarán las mezclas determinando la resistencia a compresión simple para, al menos, tres porcentajes distintos de cemento. De cada porcentaje a estudiar se fabricarán, al menos, tres (3) probetas, compactadas a la densidad mínima exigida en obra
OLA030 | Periodo de trabajabilidad |  | UNE-EN 13286-45 | 1 | Tipo / firme | Tipo / firme |  | 0 |  | 0
16.5.- Tramo de prueba
OLA033 | Ensayo de compactación. Próctor modificado |  | UNE-EN 13286-2 | 1 | Tramo de prueba | Tramo de prueba |  | 0 |  | 0
OLA011 | Densidad y humedad in situ |  | UNE 103900 | 7 | Tramo de prueba | Tramo de prueba |  | 0 |  | 0
OLA029 OLA031 | Extracción de testigos para determinación de espesor, densidad y resistencia a compresión simple | * | UNE-EN 13286-41 NLT-314 | 2 | Tramo de prueba | Tramo de prueba |  | 0 |  | 0 | Series de 3 probetas
| 16.6.- Control de ejecución | * | [8 empty] | A la salida de la extendedora, antes de compactar
16.6.1.- Mezcla reciclada
OLA007 | Humedad mediante secado en estufa |  | UNE-EN ISO 17892-1 | 2 | Día | Día |  | 0 |  | 0
OLA031 OLA032 | Resistencia a compresión simple (7 días) | * | UNE-EN 13286-41 UNE-EN 13286-51 | 2 | Día | Día |  | 0 |  | 0 | Cada serie constará de tres (3) probetas
OLA033 | Ensayo de compactación. Próctor modificado |  | UNE-EN 13286-2 | 2 | Semana | Semana |  | 0 |  | 0
16.7.- Control de recepción de la unidad terminada
OLA011 | Densidad in situ y humedad "in situ" |  | UNE 103900 | 7 | 3500 | m2 |  | 0 |  | 0
OLA029 OLA031 OLA032 | Densidad y espesor sobre testigos |  | UNE-EN 12504-1 | 3 | 3500 | m2 |  | 0 |  | 0
[8 empty] | TOTAL CAPÍTULO IV |  | 0

## SEÑALIZACIÓN
CÓDIGO | ENSAYO | OBSERVACIONES | NORMA O PROCEDIMIENTO | NORMATIVA |  | PROYECTO |  | VALORACION PLAN AUTOCONTROL |  |  | OBSERVACIONES
|  |  |  | ENSAYOS |  | Ud | MEDICION | Nº ENSAYOS | PRECIO UNITARIO | IMPORTE
|  |  |  | Nº | TAMAÑO LOTE
CAPÍTULO V: SEÑALIZACIÓN Y BALIZAMIENTO
1.- MARCAS VIALES EN SEÑALIZACIÓN HORIZONTAL (BLANCAS)
1.1.- Control de procedencia de los materiales (Control documental)
000 | Para todos los productos se exigirá el Albarán de entrega | * | Apdo. 700.8.2.2 PG-3 | 1 | Partida | Partida |  | 0 |  | 0 | El Albarán incluirá todo lo exigido en el Apdo 700.8.2.2 del PG-3
000 | Para los productos con marcado CE, se exigirá etiqueta de marcado CE y Declaración de Prestaciones |  | Apdo. 700.8.2.2 PG-3 | 1 | Tipo / Fabricante | Tipo / Fabricante |  | 0 |  | 0
| 1.2.- Control de calidad de los materiales. Materiales base (pinturas, termoplásticos y plásticos en frío), marcas viales prefabricadas y microesferas de vidrio * | [9 empty] | Si el producto posee Sello de Calidad, se podrá eximir, a juicio del Director de Obra, de los ensayos de Control de Producción
1.2.1.- Materiales base
1.2.1.1.- Pinturas. Identificación
OLC072 | Densidad |  | UNE-EN ISO 2811-1 | 1 | Tipo / Procedencia | Tipo / Procedencia |  | 0 |  | 0
OLC060 | Color y factor de luminancia |  | UNE-EN 1871. Anexo A UNE-EN 1436 | 1 | Tipo / Procedencia | Tipo / Procedencia |  | 0 |  | 0
OLC071 | Poder cubriente |  | UNE-EN 1871 UNE-EN ISO 2814 | 1 | Tipo / Procedencia | Tipo / Procedencia |  | 0 |  | 0
OLC070 | Contenido en sólidos |  | UNE-EN 12802. Anexo A | 1 | Tipo / Procedencia | Tipo / Procedencia |  | 0 |  | 0
OLC075 | Contenido en ligante |  | UNE-EN 12802. Anexo B | 1 | Tipo / Procedencia | Tipo / Procedencia |  | 0 |  | 0
OLC069 | Viscosidad (Método Krebs-Stormer) |  | UNE-EN 12802. Anexo G | 1 | Tipo / Procedencia | Tipo / Procedencia |  | 0 |  | 0
1.2.1.2.- Termoplásticos de aplicación en caliente. Identificación
OLC073 | Densidad |  | UNE-EN ISO 2811-2 | 1 | Tipo / Procedencia | Tipo / Procedencia |  | 0 |  | 0
OLC061 | Coordenadas cromáticas y factor de luminancia |  | UNE-EN 1871. Anexo E | 1 | Tipo / Procedencia | Tipo / Procedencia |  | 0 |  | 0
OLC075 | Contenido en ligante |  | UNE-EN 12802. Anexo B | 1 | Tipo / Procedencia | Tipo / Procedencia |  | 0 |  | 0
1.2.1.3.- Plásticos de aplicación en frío. Identificación
OLC073 | Densidad |  | UNE-EN ISO 2811-2 | 1 | Tipo / Procedencia | Tipo / Procedencia |  | 0 |  | 0
OLC060 | Coordenadas cromáticas y factor de luminancia |  | UNE-EN 1871. Anexo A UNE-EN 1436 | 1 | Tipo / Procedencia | Tipo / Procedencia |  | 0 |  | 0
OLC075 | Contenido en ligante |  | UNE-EN 12802 Anexo B | 1 | Tipo / Procedencia | Tipo / Procedencia |  | 0 |  | 0
1.2.2.- Marcas viales prefabricadas. Identificación
000 | Se exigirá etiqueta de marcado CE y declaración de prestaciones
OLC065 | Coordenadas cromáticas y factor de luminancia |  | UNE-EN 1790 UNE-EN 1436. Anexo C | 1 | Tipo / Procedencia | Tipo / Procedencia |  | 0 |  | 0
OLC066 | Coeficiente de luminancia retroreflejada. En condiciones de seco (R), de humedad (RW) y de lluvia (RR) | * | UNE-EN 1790 UNE-EN 1436. Anexo B | 1 | Tipo / Procedencia / Clase de la marca | Tipo / Procedencia / Clase de la marca |  | 0 |  | 0 | El ensayo se realizará en seco y /o húmedo de acuerdo con la clase de marca vial indicada en proyecto
OLC079 | Resistencia al deslizamiento |  | UNE-EN 1790 UNE-EN 1436. Anexo D | 1 | Tipo / Procedencia | Tipo / Procedencia |  | 0 |  | 0
1.2.3.- Microesferas de vidrio
000 | Se exigirá etiqueta de marcado CE y Declaración de Prestaciones
OLC063 | Granulometría microesferas |  | UNE-EN 1423 / UNE-EN 1423/AC ISO 2591-1 | 1 | Tipo / Procedencia | Tipo / Procedencia |  | 0 |  | 0
OLC074 | Índice de refracción |  | UNE-EN 1423. Anexo A / UNE-EN 1423/AC | 1 | Tipo / Procedencia | Tipo / Procedencia |  | 0 |  | 0
OLC062 | Microesferas defectuosas |  | UNE-EN 1423. Anexos C y D / UNE-EN 1423/AC | 1 | Tipo / Procedencia | Tipo / Procedencia |  | 0 |  | 0
OLC076 | Resistencia al agua, al ácido clorhídrico, al cloruro de calcio y al sulfuro de sodio |  | UNE-EN 1423. Anexo B / UNE-EN 1423/AC | 1 | Tipo / Procedencia | Tipo / Procedencia |  | 0 |  | 0
OLC077 | Tratamiento superficial | * | UNE-EN 1423. Anexos E y F / UNE-EN 1423/AC |  | Tipo / Procedencia | Tipo / Procedencia |  | 0 |  | 0 | En caso de poseerlo
1.3.- Control de puesta en obra
OLC068 | Dotación de material base y de materiales de postmezclado |  | Apdos. 700.8.3.3 y 700.8.3.4 PG-3 | 1 | 500 | m |  | 0 |  | 0
| 1.4.- Control de la unidad terminada | * | [8 empty] | Estos ensayos se realizarán al finalizar las obras y antes de cumplirse el periodo de garantía
1.4.1.- Método de ensayo puntual
OLC067 | Coeficiente de luminancia reflejada (RL). En condiciones de seco |  | UNE-EN 1436. Anexo B UNE 135204 | 3 ó 6 | 500 | m |  | 0 |  | 0 | Tres ensayos cada 500 m para calzada simple y 6 ensayos cada 500 m para calzada doble, ensayando siempre las marcas de borde y la marca central
OLC067 | Coeficiente de luminancia reflejada (RW). En condiciones de húmedo | * | UNE-EN 1436. Anexo B. UNE 135204 |  | 500 | m |  | 0 |  | 0 | El ensayo se realizará si así lo solicita el Proyecto o el Director de las Obras
OLC080 | Resistencia al deslizamiento (SRT) |  | UNE-EN 1436. Anexo D. UNE 135204 |  | 500 | m |  | 0 |  | 0
OLC065 | Coordenadas cromáticas y factor de luminancia (β) |  | UNE-EN 1436. Anexo C. UNE 135204 |  | 500 | m |  | 0 |  | 0
OLC078 | Coeficiente de luminancia bajo iluminación difusa (Qd) | * | UNE-EN 1436. Anexo A. UNE 135204 |  | 500 | m |  | 0 |  | 0
| 2.- SEÑALES Y CARTELES VERTICALES DE CIRCULACIÓN RETRORREFLECTANTES * | [9 empty] | El control de los paneles direccionales, aún siendo elementos de balizamiento, se realizará según este Apartado 2
| 2.1.- Control de procedencia de los materiales | * | [8 empty] | Si el producto posee Sello de Calidad, se podrá eximir, a juicio del Director de Obra, de los ensayos de Control de Producción
000 | Para todos los productos se exigirá el Albarán de entrega | * | Apdo. 701.7.2.1 PG-3 | 1 | Partida | Partida |  | 0 |  | 0 | El Albarán incluirá todo lo exigido en el Apdo 701.7.2.1 del PG-3
000 | Para los productos con marcado CE, se exigirá etiqueta de marcado CE y Declaración de Prestaciones |  | Apdo. 701.7.2.1 PG-3 | 1 | Tipo / Fabricante | Tipo / Fabricante |  | 0 |  | 0
| 2.2.- Control de la unidad terminada. Método de ensayo puntual | * | [8 empty] | Estos ensayos se realizarán al finalizar las obras y antes de cumplirse el periodo de garantía
2.2.1.- Características de las señales y carteles
6103 | Características dimenensionales, aspecto y estado físico general |  | UNE 135352 | 1 | Tipo / Procedencia | Tipo / Procedencia |  | 0 |  | 0
Zona retrorreflectante
OLC090 | Coeficiente de retrorreflexión |  | UNE 135352 UNE 135350 | 1 | Tipo / Procedencia | Tipo / Procedencia |  | 0 |  | 0
OLC091 | Coordenadas cromáticas y factor de luminancia |  | UNE 135352 UNE 48073-2 | 1 | Tipo / Procedencia | Tipo / Procedencia |  | 0 |  | 0
Zona no retrorreflectante
OLC091 | Coordenadas cromáticas y factor de luminancia |  | UNE 135352 UNE 48073-2 | 1 | Tipo / Procedencia | Tipo / Procedencia |  | 0 |  | 0
2.2.2.- Características de los elementos de sustentación y anclaje
2.2.2.1.- Anclajes, tornillos, tuercas y arandelas
OLC092 | Aspecto superficial |  | UNE 135352 UNE 135312 | 1 | Tipo / Procedencia | Tipo / Procedencia |  | 0 |  | 0
2.2.2.2.- En los postes
OLC092 | Aspecto superficial |  | UNE 135352 | 1 | Tipo / Procedencia | Tipo / Procedencia |  | 0 |  | 0
6108 | Espesor de la chapa de acero |  | UNE 135352 | 1 | Tipo / Procedencia | Tipo / Procedencia |  | 0 |  | 0
OLC095 | Espesor medio del recubrimiento galvanizado |  | UNE-EN ISO 1461 UNE 135314 | 1 | Tipo / Procedencia | Tipo / Procedencia |  | 0 |  | 0
3.- CAPTAFAROS RETRORREFLECTANTES
3.1.- Control de procedencia de los materiales
000 | Para todos los productos se exigirá el Albarán de entrega | * | Apdo. 702.6.2.2 PG-3 | 1 | Partida | Partida |  | 0 |  | 0 | El Albarán incluirá todo lo exigido en el Apdo 702.6.2.2 del PG-3
000 | Para los productos con marcado CE, se exigirá etiqueta de marcado CE y Declaración de Prestaciones |  | Apdo. 702.6.2.2 PG-3 | 1 | Tipo / Fabricante | Tipo / Fabricante |  | 0 |  | 0
| Ensayos de comprobación | * | [8 empty] | Si el producto posee Sello de Calidad, se podrá eximir, a juicio del Director de Obra, de los ensayos de Control de Producción
OLC089 | Visibilidad nocturna. Coeficiente de intensidad luminosa |  | UNE-EN 1463-1. Anexo A | 3 | Tipo / 10.000 Ud | Tipo / Ud |  | 0 |  | 0
OLC088 | Visibilidad nocturna. Coordenadas cromáticas |  | UNE-EN 1463-1. Anexo B | 3 | Tipo / 10.000 Ud | Tipo / Ud |  | 0 |  | 0
6154 | Visibilidad diurna. Coordenadas cromáticas y factor de luminancia | * | UNE-EN 1463-1. Anexo C |  | Tipo / 10.000 Ud | Tipo / Ud |  | 0 |  | 0 | El ensayo se realizará si lo solicita el Director de las Obras
OLC087 | Dimensiones |  | UNE-EN 1463-1 |  | Tipo / 10.000 Ud | Tipo / Ud |  | 0 |  | 0
6153 | Resiliencia | * ** | UNE-EN 1463-1. Anexo D |  | Tipo / 10.000 Ud | Tipo / Ud |  | 0 |  | 0 | * El ensayo se realizará si lo solicita el Director de las Obras **Sólo para captafaros deformables
| 4.- ESTRUCTURAS DE SEÑALIZACIÓN (PÓRTICOS Y BANDEROLAS) * | [9 empty] | El control se realizará según el apartado 4 del capítulo III ESTRUCTURAS de estas Recomendaciones
5.- ELEMENTOS DE BALIZAMIENTO RETRORREFLECTANTES (HITOS DE ARISTA, HITOS DE VÉRTICE, BALIZAS CILÍNDRICAS Y CAPTAFAROS VERTICALES)
5.1.- Control de procedencia de los materiales
000 | Se exigirá etiqueta de marcado CE y Declaración de Prestaciones |  |  | 1 | Tipo / Fabricante | Tipo / Fabricante |  | 0 |  | 0
5.2.- Control de la unidad terminada
6115 | Aspecto y estado físico general |  | UNE 135352 | 1 | Tipo / Procedencia | Tipo / Procedencia |  | 0 |  | 0
6112 | Características generales |  | UNE 135352 | 1 | Tipo / Procedencia | Tipo / Procedencia |  | 0 |  | 0
5.2.1.- Características de las zonas retrorreflectantes
OLC091 | Coordenadas cromáticas y factor de luminancia |  | UNE 135352 UNE-EN 12899-3. Apdo. 7.3.2.2 | 1 | Tipo / Procedencia | Tipo / Procedencia |  | 0 |  | 0
OLC090 | Coeficiente de retrorreflexión |  | UNE 135352 UNE-EN 12899-3. Apdo. 7.3.2.3 | 1 | Tipo / Procedencia | Tipo / Procedencia |  | 0 |  | 0
5.2.2.- Características de las zonas no retrorreflectantes
OLC091 | Coordenadas cromáticas y factor de luminancia |  | UNE 135352 UNE-EN 12899-3. Apdo. 7.3.2.2 | 1 | Tipo / Procedencia | Tipo / Procedencia |  | 0 |  | 0
6.- BARRERAS DE SEGURIDAD, PRETILES Y SISTEMAS PARA PROTECCIÓN DE MOTOCICLISTAS
6.1.- Control de procedencia de los materiales
000 | Se exigirá etiqueta de marcado CE y Declaración de Prestaciones |  |  | 1 | Tipo / Fabricante | Tipo / Fabricante |  | 0 |  | 0
001 | Se exigirá la descripción técnica de cada producto así como manual de instalación |  | UNE-EN 1317-5
6.2.- Control de calidad
6.2.1.- BARRERAS DE SEGURIDAD METÁLICAS Y PRETILES
6.2.1.1.- Comportamiento ante el impacto
5162 | Control dimensional |  | UNE-EN 1317-5 | 1 | 500 | Ud |  | 0 |  | 0
6.2.1.2.- Durabilidad
OLC092 | Aspecto del recubrimiento | * | UNE-EN 1317-5 | 1 | 500 | Ud |  | 0 |  | 0 | El ensayo se realizará sobre 25 elementos
5161 | Masa y espesor de recubrimiento | * ** *** | UNE-EN 1317-5 UNE-EN ISO 1461 | 1 | 500 | Ud |  | 0 |  | 0 | * El ensayo se realizará sobre 25 elementos ** Para vallla *** Para postes
6.2.2.- BARRERAS DE SEGURIDAD DE HORMIGÓN
6.2.2.1.- Comportamiento ante el impacto
5164 | Control dimensional |  | UNE-EN 1317-5 UNE-EN 13369 | 1 | 500 | m |  | 0 |  | 0
5165 | Regularidad superficial | * | UNE 135112 | 1 | 500 | m |  | 0 |  | 0 | Mediante regla de 3 metros
6.2.2.2.- Durabilidad
3001 | Verificación planta hormigón | * | Modelo de AOPJA | 1 | Planta | Planta |  | 0 |  | 0 | Barreras hormigonadas in situ
5163 | Aspecto superficial barreras de seguridad de hormigón |  | UNE 135112 | 1 | 500 | m |  | 0 |  | 0
OLB100 OLB102 OLB103/104 OLB105 | Resistencia a compresión |  | UNE-EN 12350-1 UNE-EN 12390-2,3 | 2 | 100 | m3 |  | 0 |  | 0
OLB101 | Ensayos de hormigón fresco. Parte 2. Ensayo de asentamiento. |  | UNE-EN 12350-2 | 2 | 100 | m3 |  | 0
3002 | Verificación planta prefabricados | * | Modelo de AOPJA | 1 | Planta | Planta |  | 0 |  | 0 | * Barreras prefabricadas ** A juicio del Director de Obra
5163 | Aspecto superficial barreras de seguridad de hormigón |  | PG-3 704.6.2 | 1 | 500 | m |  | 0 |  | 0
5166 | Resistencia a compresión sobre testigos (barreras de hormigón) | * ** | UNE 135112/UNE-EN 12504-1 |  | 500 | m |  | 0 |  | 0
[8 empty] | TOTAL CAPÍTULO V |  | 0

## S.FERROV
CÓDIGO | ENSAYO | OBSERVACIONES | NORMA O PROCEDIMIENTO | NORMATIVA |  | PROYECTO |  | VALORACION PLAN AUTOCONTROL
|  |  |  | ENSAYOS |  | Ud | MEDICION | Nº ENSAYOS | PRECIO UNITARIO | IMPORTE | OBSERVACIONES
|  |  |  | Nº | TAMAÑO LOTE
CAPÍTULO VI: PLATAFORMA Y SUPERESTRUCTURA FERROVIARIAS
1.- TERRAPLENES
1.1.- Identificación de los materiales
OLA006 | Ensayo de compactación. Próctor normal | * | UNE 103500 |  | 5000 | m3 |  | 0 |  | 0 | Uno u otro según especifique el Pliego del Proyecto
OLA005 | Ensayo de compactación. Próctor modificado |  | UNE 103501 | 1 | 5000 | m3 |  | 0 |  | 0 | Uno u otro según especifique el Pliego del Proyecto
OLA003 | Análisis granulométrico de suelos |  | UNE 103101 | 1 | 5000 | m3 |  | 0 |  | 0
OLA008 OLA009 | Límites de Atterberg |  | UNE 103103 UNE 103104 | 1 | 5000 | m3 |  | 0 |  | 0
OLA004 | Determinación en laboratorio del Índice C.B.R. de un suelo |  | UNE 103502 | 1 | 5000 | m3 |  | 0 |  | 0
OLA014 | Contenido de materia orgánica en suelos |  | UNE 103204 | 1 | 5000 | m3 |  | 0 |  | 0
OLA015 | Contenido de sales solubles en suelos |  | NLT-114 | 1 | 5000 | m3 |  | 0 |  | 0
OLA016 | Contenido de sulfatos solubles en suelos |  | UNE 103201 | 1 | 5000 | m3 |  | 0 |  | 0
OLA041 | Ensayo de hinchamiento libre en edómetro |  | UNE 103601 | 1 | 5000 | m3 |  | 0 |  | 0
OLA039 | Ensayo de colapso en suelos |  | NLT-254 | 1 | 5000 | m3 |  | 0 |  | 0
1.2.- Control de ejecución
OLA011 | Densidad y humedad "in situ " |  | UNE 103900 | 1 | 500m2 / Día | m2 / Día |  | 0 |  | 0
OLA013 | Carga con placa estática | * | UNE 103808 | 1 | 100000 | m3 |  | 0 |  | 0 | Al menos una por terraplen
OLA005 | Ensayo de compactación. Próctor modificado | * | UNE 103501 |  | 100000 | m3 |  | 0 |  | 0 | Ensayo realizado sobre suelos friables. Material tomado en obra después de compactar
OLA003 | Análisis granulométrico de suelos |  | UNE 103101 |  | 100000 | m3 |  | 0 |  | 0
2.- PEDRAPLENES
2.1.- Ensayos de control del material
OLB062 | Resistencia a compresión simple |  | PLIEGO ADIF | 1 | 5000 | m3 |  | 0 |  | 0
OLB073 | Durabilidad SDT ("Slake durability test") |  | NLT-251 | 1 | 5000 | m3 |  | 0 |  | 0
2.2.- Control de ejecución
OLB041 | Análisis granulométrico de material para pedraplén |  | PLIEGO ADIF | 1 | 4.000m2 / 2 semanas | m2 / Semanas |  | 0 |  | 0
222 | Densidad in situ de pedraplen | * | PLIEGO ADIF | 1 | 4.000m2 / 2 semanas | m2 / Semanas |  | 0 |  | 0 | En calicata de al menos 2 metros diámetro y profundidad la tongada compactada
3.- CUÑAS DE TRANSICIÓN
3.1.- Ensayos de control del material
OLA003 | Análisis granulométrico de suelos |  | UNE 103101 | 1 | 500 | m3 |  | 0 |  | 0
OLA008 OLA009 | Límites de Atterberg |  | UNE 103103 UNE 103104 | 1 | 500 | m3 |  | 0 |  | 0
OLA014 | Contenido de materia orgánica en suelos |  | UNE 103204 | 1 | 500 | m3 |  | 0 |  | 0
OLA015 | Contenido de sales solubles en suelos |  | NLT-114 | 1 | 500 | m3 |  | 0 |  | 0
OLA016 | Contenido de sulfatos solubles en suelos |  | UNE 103201 | 1 | 500 | m3 |  | 0 |  | 0
OLA005 | Ensayo de compactación. Próctor modificado |  | UNE 103501 | 1 | 500 | m3 |  | 0 |  | 0
OLA004 | Determinación en laboratorio del Índice C.B.R. de un suelo |  | UNE 103502 | 1 | 500 | m3 |  | 0 |  | 0
3.2.- Control de ejecución
OLA031 | Resistencia a compresión simple (a 7 días) | * | UNE-EN 13286-41 UNE-EN 13286-51 | 1 | 500 | m3 |  | 0 |  | 0 | Para cuñas con material tratado con cemento Las probetas se fabricarán según el procedimiento descrito en la UNE-EN 13286-51 y con la densidad exigida en obra
OLA011 | Densidad y humedad "in situ " |  | UNE 103900 | 5 | 500m2 / Día | m2 / Día |  | 0 |  | 0
OLA013 | Carga con placa estática |  | UNE 103808 | 1 | 500m2 / Día | m2 / Día |  | 0 |  | 0
4.- CAPA DE FORMA
4.1.- Ensayos de control del material
OLA005 | Ensayo de compactación. Próctor modificado |  | UNE 103501 | 1 | 1000 | m3 |  | 0 |  | 0
OLA003 | Análisis granulométrico de suelos |  | UNE 103101 | 1 | 1000 | m3 |  | 0 |  | 0
OLA008 OLA009 | Límites de Atterberg |  | UNE 103103 UNE 103104 | 1 | 1000 | m3 |  | 0 |  | 0
OLA004 | Determinación en laboratorio del Índice C.B.R. de un suelo |  | UNE 103502 | 1 | 1000 | m3 |  | 0 |  | 0
OLA014 | Contenido de materia orgánica en suelos |  | UNE 103204 | 1 | 1000 | m3 |  | 0 |  | 0
OLA015 | Contenido de sales solubles en suelos |  | NLT-114 | 1 | 1000 | m3 |  | 0 |  | 0
OLA016 | Contenido de sulfatos solubles en suelos |  | UNE 103201 | 1 | 1000 | m3 |  | 0 |  | 0
OLB049 | Coeficiente de desgaste Los Angeles |  | UNE-EN 1097-2 | 1 | 1000 | m3 |  | 0 |  | 0
OLB056 | Microdeval húmedo |  | UNE-EN 1097-1 | 1 | 1000 | m3 |  | 0 |  | 0
4.2.- Control de ejecución
OLA011 | Densidad y humedad "in situ " |  | UNE 103900 | 4 | 100 | m |  | 0 |  | 0
OLA013 | Carga con placa estática |  | UNE 103808 | 1 | 500 | m |  | 0 |  | 0
OLA048 | Ensayo de huella | * | Piego ADIF |  | 500 | m |  | 0 |  | 0 | Con vehículo de al menos 35 t de carga total con 3 ejes y cuando lo solicite el Director de Obras
5.- SUB-BALASTO
| 5.1.- Control de recepción del material | * | [8 empty] | Cuando se hayan aceptado cinco lotes de recepción consecutivos, se podrá aplicar a los siguientes un control reducido según PF-7 del PPTGMF
2000 | Verificación planta de áridos |  | Modelo de AOPJA | 1 | Planta | Planta |  | 0 |  | 0
OLB042 | Análisis granulométrico de subbalasto |  | UNE-EN 933-1 | 1 | 2.500m3 / Semana | m3 / Semana |  | 0 |  | 0
OLB044 | Equivalente arena de subbalasto |  | UNE-EN 933-8 | 1 | 2.500m3 / Semana | m3 / Semana |  | 0 |  | 0
OLB049 | Coeficiente de desgaste Los Angeles |  | UNE-EN 1097-2 | 1 | 2.500m3 / Semana | m3 / Semana |  | 0 |  | 0
OLB056 | Microdeval húmedo |  | UNE-EN 1097-1 | 1 | 2.500m3 / Semana | m3 / Semana |  | 0 |  | 0
OLA056 | Permeabilidad del subbalasto | * | Anejo 3 de la Orden FOM/1269/2006. | 1 | 10.000m3 / Mes | m3 / Mes |  | 0 |  | 0 | Se podrá prescindir del control de permeabilidad del material de la capa de sub-balasto, siempre que la capa subyacente cumpla condiciones de capa de forma definidas en el artículo G0106 del Pliego de ADIF
OLA014 | Contenido de materia orgánica en suelos |  | UNE 103204 | 1 | 2.500m3 / Semana | m3 / Semana |  | 0 |  | 0
OLA016 | Contenido de sulfatos |  | UNE 103201 | 1 | 2.500m3 / Semana | m3 / Semana |  | 0 |  | 0
OLB046 | Porcentaje de partículas trituradas | * | UNE-EN 933-5 | 1 | 2.500m3 / Semana | m3 / Semana |  | 0 |  | 0 | En los casos de mezcla de árido natural y de machaqueo
5.2.- Control durante la puesta en obra
OLB047 | Ensayo de compactación. Próctor modificado |  | UNE 103501 | 1 | 3000 m2/300 m en vía única/200 m en vía doble/día | m2/m en vía única/m en vía doble/día |  | 0 |  | 0
OLA011 | Densidad y humedad "in situ " |  | UNE 103900 | 6 | 3000 m2/300 m en vía única/200 m en vía doble/día | m2/m en vía única/m en vía doble/día |  | 0 |  | 0
OLA013 | Carga con placa estática |  | UNE 103808 | 1 | 3000 m2/300 m en vía única/200 m en vía doble/día | m2/m en vía única/m en vía doble/día |  | 0 |  | 0
6.- SUBALASTO BITUMINOSO
6.1.- BETUNES
6.1.1.- Control de recepción de las cisternas
000 | Se exigirá etiqueta de marcado CE y Declaración de Prestaciones |  |  | 1 | Tipo / Procedencia | Tipo / Procedencia |  | 0 |  | 0
OLA058 | Penetración betún | * | UNE-EN 1426 | 1 | Cisterna | Cisterna |  | 0 |  | 0 | No será obligatorio si con el producto se aporta marcado CE
6.1.2.- Control a la entrada del mezclador
OLA058 | Penetración betún |  | UNE-EN 1426 | 1 | 300 | Tm |  | 0 |  | 0
OLA059 | Punto de reblandecimiento anillo y bola |  | UNE-EN 1427 | 1 | 300 | Tm |  | 0 |  | 0
OLA060 | Índice de penetración |  | UNE-EN 12591. Anexo A | 1 | 300 | Tm |  | 0 |  | 0
6.1.3.- Control adicional. Betunes asfálticos
OLA058 | Penetración betún | * | UNE-EN 1426 | 1 | Mes | Mes |  | 0 |  | 0 | El Director de las obras podrá exigir la realización de estos ensayos
OLA059 | Punto de reblandecimiento anillo y bola |  | UNE-EN 1427 | 1 | Mes | Mes |  | 0 |  | 0
OLA060 | Índice de penetración |  | UNE-EN 12591 | 1 | Mes | Mes |  | 0 |  | 0
OLA080 | Punto de Fragilidad Fraass |  | UNE-EN 12593 | 1 | Mes | Mes |  | 0 |  | 0
OLA065 | Solubilidad |  | UNE-EN 12592 | 1 | Mes | Mes |  | 0 |  | 0
OLA075 | Punto de inflamación en vaso abierto |  | UNE-EN ISO 2592 | 1 | Mes | Mes |  | 0 |  | 0
OLA066 | Resistencia al envejecimiento (UNE EN 12607-1). Cambio de masa |  | UNE-EN 12607-1 | 1 | Mes | Mes |  | 0 |  | 0
OLA058 | Resistencia al envejecimiento (UNE EN 12607-1). Penetración retenida |  | UNE-EN 1426 | 1 | Mes | Mes |  | 0 |  | 0
OLA059 | Resistencia al envejecimiento (UNE EN 12607-1). Incremento punto de reblandecimiento |  | UNE-EN 1427 | 1 | Mes | Mes |  | 0 |  | 0
| 6.2.- MEZCLAS BITUMINOSAS EN CALIENTE | * | [8 empty] | Sólo se realizarán los ensayos previos de áridos y verificación de fórmula de trabajo en laboratorio, para obras con un total igual superior a 15.000 Tm de M.B.C.
6.2.1.- Ensayos previos de aptitud de áridos
| 6.2.1.1.- Árido grueso. Control de procedencia | * | [8 empty] | Si el material utilizado estuviese en posesión de marcado CE, el Director de las Obras podrá eximir de los ensayos de control de procedencia
000 | Se exigirá etiqueta de marcado CE y Declaración de Prestaciones |  |  | 1 | Tipo | Tipo |  | 0 |  | 0
2000 | Verificación planta de áridos |  | Modelo de AOPJA | 1 | Planta | Planta |  | 0 |  | 0
OLB049 | Coeficiente de Los Angeles |  | UNE-EN 1097-2 | 1 | Procedencia | Procedencia |  | 0 |  | 0
OLB051 | Densidad relativa y absorción de áridos |  | UNE-EN 1097-6 | 1 | Tamaño / Procedencia | Tamaño / Procedencia |  | 0 |  | 0
OLB041 | Análisis granulométrico de áridos (Se incluirá necesariamente el tamiz 0,063 mm) |  | UNE-EN 933-1 | 1 | Tamaño / Procedencia | Tamaño / Procedencia |  | 0 |  | 0
OLB054 | Índice de lajas |  | UNE-EN 933-3 | 1 | Tamaño / Procedencia | Tamaño / Procedencia |  | 0 |  | 0
OLB046 | Porcentaje de partículas trituradas |  | UNE-EN 933-5 | 1 | Tamaño / Procedencia | Tamaño / Procedencia |  | 0 |  | 0
| 6.2.1.2.- Árido fino. Control de procedencia | * | [8 empty] | Si el material utilizado estuviese en posesión de marcado CE, el Director de las Obras podrá eximir de los ensayos de control de procedencia
000 | Se exigirá etiqueta de marcado CE y Declaración de Prestaciones |  |  | 1 | Tipo | Tipo |  | 0 |  | 0
2000 | Verificación planta de áridos |  | Modelo de AOPJA | 1 | Planta | Planta |  | 0 |  | 0
OLB041 | Análisis granulométrico de áridos |  | UNE-EN 933-1 | 1 | Tamaño / Procedencia | Tamaño / Procedencia |  | 0 |  | 0
OLB044 | Equivalente de arena de áridos (SE4) |  | UNE-EN 933-8. Anexo A | 1 | Tamaño / Procedencia | Tamaño / Procedencia |  | 0 |  | 0
OLB064 | Azul de metileno | * | UNE-EN 933-9. Anexo A |  | Tamaño / Procedencia | Tamaño / Procedencia |  | 0 |  | 0 | El ensayo de azul de metileno se realizará cuando lo solicite el Director de las obras.
OLB049 | Coeficiente de Los Angeles | * | UNE-EN 1097-2 |  | Tamaño / Procedencia | Tamaño / Procedencia |  | 0 |  | 0 | El desgaste los Ángeles se realiza sobre el material a triturar para producir el árido fino
OLB051 | Densidad relativa y absorción de áridos |  | UNE-EN 1097-6 | 1 | Tamaño / Procedencia | Tamaño / Procedencia |  | 0 |  | 0
6.2.1.3.- Filler contenido en la arena. Control de procedencia
OLB096 | Análisis granulométrico del polvo mineral (tamizado en corriente de aire) |  | UNE-EN 933-10 | 1 | Tipo / Procedencia | Tipo / Procedencia |  | 0 |  | 0
OLB095 | Densidad aparente del filler en queroseno |  | UNE-EN 1097-3. Anexo A | 1 | Tipo / Procedencia | Tipo / Procedencia |  | 0 |  | 0
| 6.2.1.4.- Filler de aportación. Control de procedencia | * | [8 empty] | Si el material utilizado estuviese en posesión de marcado CE, el Director de las Obras podrá eximir de los ensayos de control de procedencia
000 | Se exigirá etiqueta de marcado CE y Declaración de Prestaciones | * |  | 1 | Origen | Origen |  | 0 |  | 0 | El marcado CE debe contemplar las características exigidas por el PG3
OLB096 | Análisis granulométrico del polvo mineral (tamizado en corriente de aire) | * | UNE-EN 933-10 | 1 | Tipo / Procedencia | Tipo / Procedencia |  | 0 |  | 0 | En el caso de poseer marcado CE, el Director de la Obra podrá eximir realizar el control de producción de procedencia
OLB095 | Densidad aparente del filler en queroseno |  | UNE-EN 1097-3. Anexo A | 1 | Tipo / Procedencia | Tipo / Procedencia |  | 0 |  | 0
6.2.2.- Verificación de la fórmula de trabajo, etiqueta CE, de la mezcla bituminosa y tramo de prueba
| 6.2.2.1.- Verificación de la fórmula de trabajo, etiqueta CE, de la mezcla bituminosa. * | [9 empty] | En el caso de no disponer de marcado CE, el control de producción realizará los mismos ensayos de verificación de las mezclas y con igual frecuencia que está asignada al control de recepción.
4000 | Verificación planta M.B.C. |  | Modelo de AOPJA | 1 | Planta | Planta |  | 0 |  | 0
4110 | Verificación de la fórmula de trabajo | * | UNE-EN 12697-5 UNE-EN 12697-6 UNE-EN 12697-8 | 1 | Tipo | Tipo |  | 0 |  | 0 | Se realizará sobre muestra de MBC tomada en planta. Incluirá la determinación de contenido de ligante, granulometría de los áridos extraídos, estabilidad y deformación Marshall, densidad de compactación, huecos sobre mezcla y sobre áridos.
OLA092 | Sensibilidad al agua (mezcla fabricada en planta) |  | UNE-EN 12697-12 | 1 | Tipo | Tipo |  | 0 |  | 0
OLA109 | Valor del módulo dinámico a 20ºC |  | UNE-EN 12697-26. Anexo C | 1 | Tipo | Tipo |  | 0 |  | 0
OLA108 | Resistencia a la fatiga |  | UNE-EN 12697-24. Anexo D | 1 | Tipo | Tipo |  | 0 |  | 0
6.2.2.2.- Tramo de prueba
OLA084 | Determinación de la granulometría de los áridos extraídos |  | UNE-EN 12697-2 | 1 | Tramo de prueba | Tramo de prueba |  | 0 |  | 0
OLA083 | Contenido de ligante en mezclas bituminosas |  | UNE-EN 12697-1 | 1 | Tramo de prueba | Tramo de prueba |  | 0 |  | 0
OLA085 | Determinación de la densidad máxima de la mezcla |  | UNE-EN 12697-5 | 1 | Tramo de prueba | Tramo de prueba |  | 0 |  | 0
OLA087 | Contenido de huecos |  | UNE-EN 12697-8 | 1 | Tramo de prueba | Tramo de prueba |  | 0 |  | 0
OLA086 | Densidad aparente |  | UNE-EN 12697-6 | 1 | Tramo de prueba | Tramo de prueba |  | 0 |  | 0
OLA092 | Sensibilidad al agua (mezcla fabricada en planta) |  | UNE-EN 12697-12 | 1 | Tramo de prueba | Tramo de prueba |  | 0 |  | 0
OLA088 | Estabilidad y deformación Marshall |  | NLT-159 | 1 | Tramo de prueba | Tramo de prueba |  | 0 |  | 0
OLA096 OLA086 | Densidad y espesor sobre testigos |  | UNE-EN 12697-6 | 3 | Tramo de prueba | Tramo de prueba |  | 0 |  | 0
OLA013 | Carga con placa estática | * | NLT-357 |  | Tramo de prueba | Tramo de prueba |  | 0 |  | 0 | El Director de Obra podrá exigir la realización de este ensayo
7204 | Regularidad superficial. Regla de 3 m |  | Pliego ADIF | 1 | 500m / Día | m / Día |  | 0 |  | 0
6.2.3.- Control de fabricación de la mezcla bituminosa
| 6.2.3.1.- Árido grueso | * | [8 empty] | Si el material utilizado estuviese en posesión de marcado CE, el Director de las Obras podrá eximir de los ensayos de control de procedencia
OLB041 | Análisis granulométrico de áridos (Se incluirá necesariamente el tamiz 0,063 mm) | * | UNE-EN 933-1 | 1 | Semana | Semana |  | 0 |  | 0 | Ensayos para cada fracción o tamaño
OLB054 | Índice de lajas |  | UNE-EN 933-3 | 1 | Semana | Semana |  | 0 |  | 0
OLB046 | Porcentaje de partículas trituradas |  | UNE-EN 933-5 | 1 | Semana | Semana |  | 0 |  | 0
OLB049 | Coeficiente de Los Angeles |  | UNE-EN 1097-2 | 1 | Mes | Mes |  | 0 |  | 0
OLB051 | Densidad relativa y absorción de áridos |  | UNE-EN 1097-6 | 1 | Mes | Mes |  | 0 |  | 0
| 6.2.3.2.- Árido fino | * | [8 empty] | Si el material utilizado estuviese en posesión de marcado CE, el Director de las Obras podrá eximir de los ensayos de control de procedencia
OLB041 | Análisis granulométrico de áridos | * | UNE-EN 933-1 | 1 | Semana | Semana |  | 0 |  | 0 | Ensayos para cada fracción o tamaño
OLB044 | Equivalente de arena de áridos (SE4) |  | UNE-EN 933-8. Anexo A | 1 | Semana | Semana |  | 0 |  | 0
OLB064 | Azul de metileno | * | UNE-EN 933-9. Anexo A |  | Semana | Semana |  | 0 |  | 0 | El ensayo de azul de metileno se realizará cuando se requiera de acuerdo con lo indicado en el Pliego de ADIF
OLB051 | Densidad relativa y absorción de áridos |  | UNE-EN 1097-6 | 1 | Mes | Mes |  | 0 |  | 0
6.2.3.3.- Filler contenido en la arena
OLB096 | Análisis granulométrico del polvo mineral (tamizado en corriente de aire) |  | UNE-EN 933-10 | 1 | Semana | Semana |  | 0 |  | 0
OLB095 | Densidad aparente del filler en queroseno |  | UNE-EN 1097-3. Anexo A | 1 | Semana | Semana |  | 0 |  | 0
| 6.2.3.4.- Filler de aportación | * | [8 empty] | Si el material utilizado estuviese en posesión de marcado CE, el Director de las Obras podrá eximir de los ensayos de control de procedencia
000 | Se exigirá etiqueta de marcado CE y Declaración de Prestaciones |  |  | 1 | Origen | Origen |  | 0 |  | 0 | El marcado CE debe contemplar las características exigidas por el PG3
OLB096 | Análisis granulométrico del polvo mineral (tamizado en corriente de aire) |  | UNE-EN 933-10 | 1 | Semana | Semana |  | 0 |  | 0
OLB095 | Densidad aparente del filler en queroseno |  | UNE-EN 1097-3. Anexo A | 1 | Semana | Semana |  | 0 |  | 0
| 6.2.3.5.- Control de la mezcla bituminosa fabricada | [8 empty] | 0
OLB041 | Análisis granulométrico del árido combinado | * | UNE-EN 933-1 | 2 | Día | Día |  | 0 |  | 0 | Estos ensayos los prodrá realizar el laboratorio de autocontrol o el laboratorio propio de la planta
OLB044 | Equivalente de arena de áridos (SE4) |  | UNE-EN 933-8. Anexo A | 2 | Día | Día |  | 0 |  | 0
OLB064 | Azul de metileno |  | UNE-EN 933-9. Anexo A |  | Día | Día |  | 0 |  | 0
OLB041 | Análisis granulométrico de la mezcla de áridos de caliente |  | UNE-EN 933-1 | 2 | Día | Día |  | 0 |  | 0
OLA084 | Determinación de la granulometría de los áridos extraídos | * | UNE-EN 12697-2 | 1 | 150 / 300 / 600 | Tm |  | 0 |  | 0 | Las muestras para ensayo se tomarán durante el extendido en la obra. Para el control de recepción, el nivel de control (NCF) será A. Para el control de producción, durante la ejecución de la obra, será el que corresponda según lo estipulado en el Pliego de ADIF
OLA083 | Contenido de ligante en mezclas bituminosas |  | UNE-EN 12697-1 | 1 | 150 / 300 / 600 | Tm |  | 0 |  | 0
OLA085 | Determinación de la densidad máxima de la mezcla |  | UNE-EN 12697-5 | 1 | Día | Día |  | 0 |  | 0
OLA087 | Contenido de huecos |  | UNE-EN 12697-8 | 1 | Día | Día |  | 0 |  | 0
OLA086 | Densidad aparente (mezclas bituminosas tipo hormigón bituminoso) | * | UNE-EN 12697-6 | 1 | Día | Día |  | 0 |  | 0 | Las probetas se prepararán conforme a la norma UNE-EN 12697-30, aplicando 75 golpes por cara si el tamaño máximo del árido es inferior o igual a 22 mm, o mediante la norma UNE-EN 12697-32 para tamaño máximo del árido superior a dicho valor.
OLA088 | Estabilidad y deformación Marshall |  | NLT-159 | 1 | Día | Día |  | 0 |  | 0
OLA092 | Sensibilidad al agua (mezcla fabricada en planta) |  | UNE-EN 12697-12 | 1 | Tipo de mezcla y semana | Tipo de mezcla y semana |  | 0 |  | 0
6.2.4.- Control de recepción de la unidad terminada
OLA013 | Carga con placa estática | * | UNE 103808 | 2 | 500m / Día | m / Día |  | 0 |  | 0 | El Director de Obra podrá exigir la realización de este ensayo
OLA096 OLA086 | Densidad y espesor sobre testigos |  | UNE-EN 12697-6 | 3 | 500m / Día | m / Día |  | 0 |  | 0
OLA109 | Valor del módulo dinámico a 20ºC | * | UNE-EN 12697-26. Anexo C | 1 | 2500 | m |  | 0 |  | 0 | Ensayo realizado sobre las probetas testigo del lote
6.2.5.- Control final del acabado de la capa de mezcla bituminosa
7204 | Regularidad superficial. Regla de 3 m |  | Pliego ADIF | 1 | 500m / Día | m / Día |  | 0 |  | 0
7.- BALASTO
000 | Se exigirá marcado CE y Declaración de Prestaciones |  |  | 1 | Planta | Planta |  | 0 |  | 0
2000 | Verificación planta de áridos |  | Modelo de AOPJA | 1 | Planta | Planta |  | 0 |  | 0
7.1.- Control de recepción del material
OLB041 | Analisis granulométrico de balasto, porcentaje de partículas finas (pasa por el tamiz 0,5 mm) y pasa por el tamiz 0,063 mm |  | UNE-EN 933-1/PF-6 del PPTGMF | 1 | Procedencia/500 m3/semana | Procedencia/m3/semana |  | 0 |  | 0
OLB053 | Indice de forma |  | UNE-EN 933-4/PF-6 del PPTGMF | 1 | Procedencia/500 m3/semana | Procedencia/m3/semana |  | 0 |  | 0
2157 | Longitud de las piedras |  | UNE-EN 13450/PF-6 del PPTGMF | 1 | Procedencia/500 m3/semana | Procedencia/m3/semana |  | 0 |  | 0
OLB049 | Coeficiente de desgaste Los Angeles |  | UNE-EN 1097-2 UNE-EN 13450. Anexo C PF-6 del PPTGMF | 1 | Procedencia/500 m3/semana | Procedencia/m3/semana |  | 0 |  | 0
OLB046 | Porcentaje de partículas trituradas | * | UNE-EN 933-5 | 1 | Procedencia/500 m3/semana | Procedencia/m3/semana |  | 0 |  | 0 | En el caso de balasto procedente de reutilización
OLA038 | Análisis petrográfico | * | UNE-EN 932-3 | 1 | Procedencia | Procedencia |  | 0 |  | 0 | Cuando no se disponga de datos que avalen el comportamiento satisfactorio del árido de balasto bajo condiciones meteorológicas similares a las de uso.
OLB051 | Densidad relativa y absorción de agua | * | UNE-EN 1097-6. Anexo B | 1 | Procedencia | Procedencia |  | 0 |  | 0 | Cuando se observe o sospeche la presencia de partículas de elevada absorción, susceptibles de sufrir daño por la acción del hielo-deshielo
OLB058 | Resistencia a la acción del sulfato magnésico | * | UNE-EN 1367-2/PPTGMF | 1 | Procedencia | Procedencia |  | 0 |  | 0 | Cuando se observe o sospeche la presencia de partículas de elevada absorción, susceptibles de sufrir daño por la acción del hielo-deshielo
OLB087 | Resistencia a la alteración Sonnenbrand | * | UNE-EN 1367-3/PPTGMF |  | Procedencia | Procedencia |  | 0 |  | 0 | En ciertos basaltos y rocas que contengan sulfatos metálicos.
8.- VÍA
8.1.- Control de los carriles
OLC037 OLC040 OLC041 OLC038 OLC039 | Composición química (contenido carbono, manganeso, silicio, fósforo y azufre) |  | UNE-EN 13674-1 UNE-EN 13674-2 | 1 | Tipo | Tipo |  | 0 |  | 0
OLC034 | Ensayo de tracción y alargamiento a la rotura |  | UNE-EN 13674-1 UNE-EN 13674-2 UIC 860 | 2 | Tipo | Tipo |  | 0 |  | 0
5012 | Dureza Brinnell |  | UNE-EN 13674-1 UNE-EN 13674-2 UIC 860 | 2 | Tipo | Tipo |  | 0 |  | 0
5107 | Control geométrico del carril |  | UNE-EN 13674-1 | 1 | 1000 | m |  | 0 |  | 0
9.- SOLDADURAS ALUMINOTÉRMICAS EN OBRA
9.1.- Homologaciones Procedimientos y soldadores
5052 | Certificado de procedimiento de homologación de soldeo |  | UNE EN ISO 15614-1 | 1 | Procedimiento | Procedimiento |  | 0 |  | 0
5051 | Certificado homologación de soldadores | * | UNE-EN-ISO 9606-1 | 1 | Homologación | Homologación |  | 0 |  | 0 | En el caso de recargues se realizará según NRV 3032; debe estar homologado el 100% del personal
5007 | Certificado homologación de cargas |  |  | 1 | Partida | Partida |  | 0 |  | 0
9.2.- Ensayos control de soldaduras
5054 | Certificado nivel I, II, III de un inspector de END del método correspondiente (PM, LP, US, o IV) y del sector correspondiente (Mat. Metálicos-soldadura) | * | UNE-EN ISO 9712 | 1 | 100% Inspectores | Inspectores |  | 0 |  | 0 | Necesariamente, el inspector que realice el control de soldaduras deberá estar en posesión de la certificación correspondiente al método a emplear
5053 | Procedimiento de END, redactado por un inspector con nivel III |  | Según norma de ensayo | 1 | Tipo ensayo | Tipo ensayo |  | 0 |  | 0
OLC049 | Inspección de soldadura por ultrasonidos (Por 1/2 jornada de inspección) | * | UNE-EN 1714/UNE EN ISO 17635:2017 | 1 | 20%, 60%, 100% | >200 Km/h/160 a 200 Km/h/<160 Km/h |  | 0 |  | 0 | Frecuencia variará según la velocidad: >200 Km/h=100%; 160 a 200 Km/h=60%; <160Km/h=20%. Durante la media jornada el inspector verificará 15 soldaduras
OLC047 OLC048 | Inspección por Líquidos penetrantes (Por 1/2 jornada de inspección) | * | UNE 14612 / UNE- EN 571-1/ UNE EN ISO 17635:2017 | 1 | 20%, 60%, 100% | >200 Km/h/160 a 200 Km/h/<160 Km/h |  | 0 |  | 0
5111 | Control geométrico de las soldaduras aluminotérmicas de los carriles (Por 1/2 jornada de inspección) | * | UNE-EN 13674-1 | 1 | 20%, 60%, 100% | >200 Km/h/160 a 200 Km/h/<160 Km/h |  | 0 |  | 0 | Frecuencia variará según la velocidad: >200 Km/h=100%; 160 a 200 Km/h=60%; <160Km/h=20%. Durante la media jornada el inspector verificará 15 soldaduras
10.- TRAVIESAS
3002 | Verificación planta prefabricados | * | Modelo de AOPJA | 1 | Procedencia | Procedencia |  | 0 |  | 0 | Durante la verificación se comprobará especialmente la disposición y cuantía de armaduras y los recubrimientos. Se realizará control geométrico sobre producto terminado en el caso de existencia de acopio para la obra. El fabricante debe presentar justificación del control de resistencias de los hormigones empleados en la fabricación del elemento prefabricado, de acuerdo con el CodE
11.- VIA EN PLACA
11.1.- Identificación de los componentes del hormigón
| 11.1.1.- Identificación del árido fino | * | [8 empty] | Si los áridos disponen de marcado CE se podrá eximir de la realización de los ensayos de identificación, salvo indicación en contrario del Proyecto o Dirección de Obra
000 | Se exigirá etiqueta de marcado CE y Declaración de Prestaciones | * |  | 1 | Procedencia | Procedencia |  | 0 |  | 0 | En la documentación se exigirá de forma específica el ensayo petrográfico según norma UNE-EN 932-3
OLB041 | Análisis granulométrico de áridos |  | UNE-EN 933-1 | 1 | Tamaño / Procedencia | Tamaño / Procedencia |  | 0 |  | 0
OLB055 | Material retenido en T. 0,063 y que flota en un líquido de peso específico 2,0 |  | UNE-EN 1744-1. Apdo. 14.2 | 1 | Tamaño / Procedencia | Tamaño / Procedencia |  | 0 |  | 0
OLB044 | Equivalente arena. |  | UNE-EN 933-8 | 1 | Procedencia | Procedencia |  | 0 |  | 0
OLB064 | Azul de metileno | * | UNE-EN 933-9 |  | Tamaño / Procedencia | Tamaño / Procedencia |  | 0 |  | 0 | Si no cumple el Equivalente de arena y se trata de un árido calizo
OLB050 | Densidad de partículas y absorción de agua |  | UNE-EN 1097-6 | 1 | Tamaño / Procedencia | Tamaño / Procedencia |  | 0 |  | 0
OLB080 | Contenido de compuestos totales de azufre |  | UNE-EN 1744-1. Apdo. 11 | 1 | Procedencia | Procedencia |  | 0 |  | 0
OLB068 | Contenido de sulfatos solubles en ácido |  | UNE-EN 1744-1. Apdo. 12 | 1 | Procedencia | Procedencia |  | 0 |  | 0
OLB067 | Contenido de cloruros solubles en agua en áridos |  | UNE-EN 1744-1. Apdo. 7 | 1 | Procedencia | Procedencia |  | 0 |  | 0
OLB066 | Análisis cualitativo de materia orgánica |  | UNE-EN 1744-1-Apdo. 15.1 | 1 | Procedencia | Procedencia |  | 0 |  | 0
OLB058 | Resistencia frente a disoluciones de sulfato magnésico | * | UNE-EN 1367-2 | 1 | Procedencia | Procedencia |  | 0 |  | 0 | Sólo para clase de exposición H o F y absorción > 1%
| Reactividad álcali-sílice y álcali-silicato de los áridos. Método acelerado en probetas de mortero | * | UNE 146508 |  | Procedencia | Procedencia |  | 0 |  | 0 | Sólo se realizará el ensayo si el estudio petrográfico indica que la muestra puede presentar reactividad álcali-sílice o álcali-silicato
| Reactividad álcali-carbonato | * | UNE 146513 |  | Procedencia | Procedencia |  | 0 |  | 0 | Sólo se realizará el ensayo si el estudio petrográfico indica que la muestra puede presentar reactividad álcali-carbonato
| Friabilidad de la arena | * | UNE 14604 |  | Procedencia | Procedencia |  | 0 |  | 0
| Resistencia al machaqueo | * | UNE-EN 13055-1 ANEXO A | [7 empty] | * Se realizará, en sustitución del ensayo del ensayo de desgaste de Los Ángeles (UNE-EN 107-2) y friabilidad de las arenas (UNE 14604) para los áridos ligeros según el Art. 5.1.1.6 del CodE
| 11.1.2.- Identificación del árido grueso* | * | [8 empty] | Si los áridos disponen de marcado CE se podrá eximir de la realización de los ensayos de identificación, salvo indicación en contrario del Proyecto o Dirección de Obra. Se considerarán al menos dos tamaños diferentes por cada tipo de hormigón a emplear
000 | Se exigirá etiqueta de marcado CE y Declaración de Prestaciones | * |  | 1 | Procedencia | Procedencia |  | 0 |  | 0 | En la documentación se exigirá de forma específica el ensayo petrográfico según norma UNE-EN 932-3
OLB043 | Contenido terrones de arcilla |  | UNE 7133 | 1 | Tamaño / Procedencia | Tamaño / Procedencia |  | 0 |  | 0
OLB041 | Análisis granulométrico de áridos | * | UNE-EN 933-1 | 1 | Tamaño / Procedencia | Tamaño / Procedencia |  | 0 |  | 0 | El ensayo incorporará necesariamente el tamiz de 0,063 mm
OLB055 | Material retenido en T. 0,063 y que flota en un líquido de peso específico 2,0 |  | UNE-EN 1744-1. Apdo. 14.2 | 1 | Tamaño / Procedencia | Tamaño / Procedencia |  | 0 |  | 0
OLB080 | Contenido de compuestos totales de azufre | * | UNE-EN 1744-1. Apdo. 11 | 1 | Procedencia | Procedencia |  | 0 |  | 0 | Si los áridos gruesos y finos proceden de la misma roca madre y cantera, estos ensayos solo se realizarán sobre el árido fino
OLB068 | Contenido de sulfatos solubles en ácido |  | UNE-EN 1744-1. Apdo. 12 | 1 | Procedencia | Procedencia |  | 0 |  | 0
OLB067 | Contenido de cloruros solubles en agua en áridos |  | UNE-EN 1744-1. Apdo. 7 | 1 | Procedencia | Procedencia |  | 0 |  | 0
OLB054 | Índice de lajas |  | UNE-EN 933-3 | 1 | Tamaño / Procedencia | Tamaño / Procedencia |  | 0 |  | 0
OLB050 | Densidad de partículas y absorción de agua |  | UNE-EN 1097-6 | 1 | Tamaño / Procedencia | Tamaño / Procedencia |  | 0 |  | 0
OLB049 | Coeficiente de desgaste Los Angeles |  | UNE-EN 1097-2 | 1 | Procedencia | Procedencia |  | 0 |  | 0
| Reactividad álcali-sílice y álcali-silicato de los áridos. Método acelerado en probetas de mortero. | * | UNE 146508 |  | Procedencia | Procedencia |  | 0 |  | 0 | Sólo se realizará el ensayo si el estudio petrográfico indica que la muestra puede presentar reactividad álcali-sílice o álcali-silicato
| Reactividad álcali-carbonato | * | UNE 146513 |  | Procedencia | Procedencia |  | 0 |  | 0 | Sólo se realizará el ensayo si el estudio petrográfico indica que la muestra puede presentar reactividad álcali-carbonato.
OLB058 | Resistencia frente a disoluciones de sulfato magnésico | * | UNE-EN 1367-2 |  | Procedencia | Procedencia |  | 0 |  | 0 | Sólo para clase de exposición XF y absorción > 1%. Si el árido grueso es de la misma naturaleza que el fino no es necesario la realización de ensayos sobre las dos fracciones
11.1.3.- Agua
| Determinación del contenido en aceites y grasas en el agua | * | UNE 83960 | 1 | Tipo / Procedencia | Tipo / Procedencia |  | 0 |  | 0 | En el caso de agua procedente de la red de abastecimiento de agua potable, no será necesaria la realización de los ensayos
| Determinación de hidratos de carbono en agua |  | UNE 83959 | 1 | Tipo / Procedencia | Tipo / Procedencia |  | 0 |  | 0
| Determinación de cloruros en el agua |  | UNE 83958 | 1 | Tipo / Procedencia | Tipo / Procedencia |  | 0 |  | 0
OLB036 | Determinación del contenido total de sulfatos en agua |  | UNE 83956 | 1 | Tipo / Procedencia | Tipo / Procedencia |  | 0 |  | 0
OLB037 | Determinación del contenido total de sustancias disueltas en agua |  | UNE 83957 | 1 | Tipo / Procedencia | Tipo / Procedencia |  | 0 |  | 0
OLB032 | pH del agua |  | UNE 83952 | 1 | Tipo / Procedencia | Tipo / Procedencia |  | 0 |  | 0
11.1.4.- Cemento
000 | Se exigirá etiqueta de marcado CE y Declaración de Prestaciones (solo en el caso de cementos sujetos al marcado CE) |  | RC-16. Anejo I | 1 | Procedencia | Procedencia |  | 0 |  | 0
OLB002 | Resistencias mecánicas | * | UNE-EN 196-1 | 1 | Tipo / Mes / 200Tm | Tipo / Mes / Tm |  | 0 |  | 0 | *En el caso de cementos en posesión del marcado CE y/o sello de calidad se podrá eximir, a juicio del Director de Obra, de la realización de los ensayos ** Para cementos resistentes a los sulfatos y al agua de mar ***Para cementos puzolánicos
OLB005 | Pérdida por calcinación de cementos |  | UNE-EN 196-2 |  | Tipo / Mes / 200Tm | Tipo / Mes / Tm |  | 0 |  | 0
OLB010 | Determinación cuantitativa de los componentes del cemento | * ** | UNE 80216 |  | Tipo / Mes / 200Tm | Tipo / Mes / Tm |  | 0 |  | 0
OLB009 | Ensayo de puzolanicidad | * *** | UNE-EN 196-5 |  | Tipo / Mes / 200Tm | Tipo / Mes / Tm |  | 0 |  | 0
OLB007 | Contenido de sulfatos | * | UNE-EN 196-2 |  | Tipo / Mes / 200Tm | Tipo / Mes / Tm |  | 0 |  | 0
OLB006 | Contenido de cloruros |  | UNE-EN 196-2 |  | Tipo / Mes / 200Tm | Tipo / Mes / Tm |  | 0 |  | 0
OLB008 | Residuo insoluble en ácido clorhídrico y carbonato de sodio |  | UNE-EN 196-2 |  | Tipo / Mes / 200Tm | Tipo / Mes / Tm |  | 0 |  | 0
OLB004 | Estabilidad en volumen en cementos |  | UNE-EN 196-3 | 1 | Tipo / Mes / 200Tm | Tipo / Mes / Tm |  | 0 |  | 0
OLB003 | Tiempo de fraguado en cementos |  | UNE-EN 196-3 | 1 | Tipo / Mes / 200Tm | Tipo / Mes / Tm |  | 0 |  | 0
11.2.- Ensayos previos y caracteristicos de dosificación del hormigón
3001 | Verificación planta hormigón | * | Modelo de AOPJA | 1 | Planta | Planta |  | 0 |  | 0 | Los ensayos previos no serán necesarios, salvo en aquellos caso en los que no haya experiencia previa; en este caso será obligatorio que en la documentación solicitada a la planta se incluyan los resultados de los ensayos previos. La planta deberá aportar certificado de dosificación con una antiguedad inferior a seis meses o distintivo de calidad oficialmente reconocido. En los ambientes XA XS, XD, XF o XM es obligado que el certificado de dosificación incluya el ensayo de penetración de agua bajo presión y/o en los ambientes XF2 y XF4 es obligado que el certificado de dosificación incluya el ensayo de contenido en aire.
| 11.3.- Control de homogeneidad de equipos de amasado | * | [8 empty] | Sólo se exigirá el control de homogeneidad sobre los camiones o equipos de amasado que intervengan en la obra
3200 | Documentación justificativa del cumplimiento de homogeneidad de los equipos de amasado según Art. 51.2.4 CodE | * | Art. 51.2.4 CodE |  | Planta | Planta |  | 0 |  | 0 | En caso de amasadoras móviles todos los camiones que suministren a la obra deberán acreditar el cumplimiento del Art. 51.2.4 del CodE, con una antigüedad inferior a seis meses.
11.4.- Ensayos durante la ejecución
3201 | Se exigirá declaración responsable modelo anejo 4 del CodE según art. 57.4.1 CodE, con una antiguedad menor de 6 meses. | * | CodE | 1 | Tipo | Tipo |  | 0 |  | 0 | Para cada tipo de hormigón
| Resistencia a compresión | * | UNE-EN 12350-1, UNE-EN 12390-2+1M, UNE-EN 12390-3+AC | 3 | 100 | m3 |  | 0 |  | 0
OLB101 | Ensayos de hormigón fresco. Parte 2. Ensayo de asentamiento | * | UNE-EN 12350-2 | 1 a 6 | 100 | m3 |  | 0 |  | 0 | Al menos en cada toma de muestra para resistencia a compresión se medirá la consistencia
OLB115 | Ensayos de hormigón endurecido. Parte 8. Profundidad de penetración de agua bajo presión (3 probetas) | * ** *** | UNE-EN 12390-8 | 1 | 1000 | m3 |  | 0 |  | 0 | * Solo para hormigones sometidos a las clases generales de exposición XA,XS,XD, XF o XM. ** Se realizará por cada tipo de exposición indicada: al inicio de su suministro y una vez cada 6 meses a lo largo del suministro. *** SOLO PARA HORMIGONES QUE NO POSEAN UN DISTINTIVO DE CALIDAD OFICIALMENTE RECONOCIDO.
11.5.- ACERO CORRUGADO PARA ARMAR (ARMADURAS PASIVAS)
11.5.1.- Control documental
000 | Se exigirá etiqueta de marcado CE y Declaración de Prestaciones cuando entre en vigor
5027 | Distintivo de calidad oficialmente reconocido |  | CodE | 1 | Partida | Partida |  | 0 |  | 0
5005 | Certificado de adherencia en barras de acero corrugado |  | UNE-EN 10080. Anexo C | 1 | Partida | Partida |  | 0 |  | 0
11.5.2.- Ensayos
OLC002 | Características geométricas de barras de acero corrugado | * | UNE-EN 10080 UNE-EN 15630-1 | 2 | 30 | Tm |  | 0 |  | 0 | * En el caso de posesión de distintivo de calidad, no será obligatorio la realización de estos ensayos en control de producción. ** En caso de que la medición sea inferior a 300 toneladas, se tomará sólo una muestra por diámetro.
OLC007 | Doblado simple, doblado-desdoblado en barras de acero corrugado | * | UNE-EN ISO 15630-1 | 2 | 30 | Tm |  | 0 |  | 0
OLC008 | Ensayo de tracción en barras de acero corrugado | * ** | UNE-EN ISO 15630-1 ISO 6892 | 2 | 30 | Tm |  | 0 |  | 0
[8 empty] | TOTAL CAPÍTULO VI |  | 0

## RESUMEN
Revisión:
Fecha:
Plan de Control de Calidad de Producción
OBRA:
IMPORTE DEL PLAN DE ENSAYOS DE PRODUCCIÓN DEL MOVIMIENTO DE TIERRAS……. |  |  |  |  | 0 | Euros
IMPORTE DEL PLAN DE ENSAYOS DE PRODUCCIÓN DE LAS OBRAS DE DRENAJE……. |  |  |  |  | 0 | Euros
IMPORTE DEL PLAN DE ENSAYOS DE PRODUCCIÓN DE LAS ESTRUCTURAS……. |  |  |  |  | 0 | Euros
IMPORTE DEL PLAN DE ENSAYOS DE PRODUCCIÓN DE LOS AFIRMADOS……. |  |  |  |  | 0 | Euros
IMPORTE DEL PLAN DE ENSAYOS DE PRODUCCIÓN DE LA SEÑALIZACION……. |  |  |  |  | 0 | Euros
IMPORTE DEL PLAN DE ENSAYOS DE PRODUCCIÓN DE LA SUPERESTRUCTURA FERROVIARIA……. |  |  |  |  | 0 | Euros
| TOTAL PLAN DE ENSAYOS DE PRODUCCIÓN … |  |  |  | 0 | Euros
|  |  | 21% I.V.A. |  | 0 | Euros
|  |  | TOTAL |  | 0 | Euros
Vº Bº Director de Obra |  | El Jefe de Obra |  | El Director Técnico del Laboratorio de Control de Calidad
FDO.
FDO. |  | Empresa: |  |  | FDO.
Empresa: |  |  |  |  | Empresa: