## Gráfico
VALOR DE REFERENCIA
NIVEL DE CONFIANZA DEL 95%

## Datos
REF. DE OBRA | FECHA | LOCALIZACIÓN |  |  | ESPESOR (cm) | DENSIDAD (g/cm3) | DENSIDAD MARSHALL DE REFERENCIA (g/cm3) | COMPACTACIÓN (%) | COMPACTACIÓN DE REFERENCIA | MEDIA MÓVIL | NIVELES DE CONFIANZA
|  | P.K. | Calzada | Carril | [6 empty] | Inf. | Sup.
GA92-164 | 1999-02-05 | 52+850 | Dcha. | Izdo. | 4.3 | 2.243 | 2.283 | 98.2479 | 98 | 98.2479 | 97.214 | 99.7223
GA92-164 | 1999-02-05 | 52+600 | Dcha. | Dcho. | 9.4 | 2.264 | 2.305 | 98.2213 | 98 | 98.2346 | 97.214 | 99.7223
GA92-175 | 1999-02-09 | 52+350 | Dcha. | Izdo. | 12.9 | 2.266 | 2.31 | 98.0952 | 98 | 98.1881 | 97.214 | 99.7223
GA92-175 | 1999-02-09 | 52+100 | Dcha. | Dcho. | 13.2 | 2.281 | 2.304 | 99.0017 | 98 | 98.3915 | 97.214 | 99.7223
GA92-175 | 1999-02-09 | 51+850 | Dcha. | Izdo. | 11 | 2.277 | 2.296 | 99.1725 | 98 | 98.5477 | 97.214 | 99.7223
GA92-175 | 1999-02-09 | 51+600 | Dcha. | Dcho. | 10.4 | 2.301 | 2.302 | 99.9 | 98 | 98.8781 | 97.214 | 99.7223
GA92-175 | 1999-02-09 | 51+350 | Dcha. | Izdo. | 2.8 | 2.301 | 2.302 | 99.9 | 98 | 99.2139 | 97.214 | 99.7223
GA92-175 | 1999-02-09 | 51+100 | Dcha. | Dcho. | 9.6 | 2.244 | 2.297 | 97.6926 | 98 | 99.1334 | 97.214 | 99.7223
GA92-175 | 1999-02-09 | 50+850 | Dcha. | Izdo. | 5.8 | 2.268 | 2.311 | 98.1393 | 98 | 98.9609 | 97.214 | 99.7223
GA92-188 | 1999-02-11 | 50+600 | Dcha. | Dcho. | 9.8 | 2.27 | 2.317 | 97.9715 | 98 | 98.7207 | 97.214 | 99.7223
GA92-188 | 1999-02-11 | 50+350 | Dcha. | Izdo. | 6.4 | 2.251 | 2.307 | 97.5726 | 98 | 98.2552 | 97.214 | 99.7223
GA92-188 | 1999-02-11 | 50+100 | Dcha. | Dcho. | 8.2 | 2.281 | 2.328 | 97.9811 | 98 | 97.8714 | 97.214 | 99.7223
GA92-188 | 1999-02-11 | 50+050 | Dcha. | Izdo. | 4.1 | 2.284 | 2.284 | 100 | 98 | 98.3329 | 97.214 | 99.7223
GA92-292 | 1999-02-23 | 55+600 | Izda. | Izdo. | 6 | 2.285 | 2.314 | 98.7468 | 98 | 98.4544 | 97.214 | 99.7223
GA92-292 | 1999-02-23 | 55+350 | Izda. | Dcho. | 5.4 | 2.294 | 2.33 | 98.4549 | 98 | 98.5511 | 97.214 | 99.7223
GA92-292 | 1999-02-23 | 55+100 | Izda. | Izdo. | 6 | 2.273 | 2.295 | 99.0414 | 98 | 98.8448 | 97.214 | 99.7223
GA92-292 | 1999-02-23 | 54+850 | Izda. | Dcho. | 6.5 | 2.281 | 2.323 | 98.192 | 98 | 98.887 | 97.214 | 99.7223
GA92-292 | 1999-02-23 | 54+600 | Izda. | Izdo. | 4.7 | 2.304 | 2.354 | 97.876 | 98 | 98.4622 | 97.214 | 99.7223
GA92-292 | 1999-02-23 | 54+350 | Izda. | Dcho. | 5.3 | 2.29 | 2.354 | 97.2812 | 98 | 98.1691 | 97.214 | 99.7223
GA92-292 | 1999-02-23 | 54+100 | Izda. | Izdo. | 5.5 | 2.288 | 2.335 | 97.9872 | 98 | 98.0755 | 97.214 | 99.7223
GA92-292 | 1999-02-23 | 53+850 | Izda. | Dcho. | 6 | 2.27 | 2.315 | 98.0562 | 98 | 97.8785 | 97.214 | 99.7223
GA92-292 | 1999-02-23 | 53+600 | Izda. | Izdo. | 5.1 | 2.27 | 2.315 | 98.0562 | 98 | 97.8513 | 97.214 | 99.7223
GA92-292 | 1999-02-23 | 53+360 | Izda. | Dcho. | 4.8 | 2.296 | 2.315 | 99.1793 | 98 | 98.112 | 97.214 | 99.7223

## Resultados
NOMBRE DE LA OBRA
CONTROL DE CALIDAD DE MEZCLAS BITUMINOSAS EN CALIENTE (TESTIGOS)
FECHA DE LA EXTRACCIÓN
Caracteristicas Estadísticas Calculadas | MEZCLA TIPO G-12
Número de medidas realizadas | 23
Valor Medio | 98.4681
Desviación Tipica | 0.76248
Coeficiente de Variación | 0.0077434
Nivel de confianza del 95% (Inferior) | 97.214
Nivel de confianza del 95% (Superior) | 99.7223
Longitud del Intervalo de confianza 95 %,al estimar la Media | 0.16209
Valor de referencia | 98